## 基础病害
桥梁类别 | 部位 | 构件名称 | 病害类型 | 最大标度 | 构件ID | 标度1定性描述 | 标度1定量描述 | 标度2定性描述 | 标度2定量描述 | 标度3定性描述 | 标度3定量描述 | 标度4定性描述 | 标度4定量描述 | 标度5定性描述 | 标度5定量描述
混凝土梁式桥 | 上部 | 上部承重构件（主梁、挂梁） | 蜂窝、麻面 | 3 | 1 | 完好，无蜂窝麻面 | / | 较大面积蜂窝麻面 | 累计面积≤构件面积的50% | 大面积蜂窝麻面 | 累计面积＞构件面积的50% |  |  | / | /
混凝土梁式桥 | 上部 | 上部承重构件（主梁、挂梁） | 剥落、掉角 | 4 | 1 | 完好，无剥落、掉角 | / | 局部混凝土剥落或掉角 | 累计面积≤构件面积的5%，或单处面积≤0.5m2 | 较大范围混凝土剥落或掉角 | 累计面积＞构件面积的5%且＜构件面积的10%，或单处面积＞0.5m2且＜1.0m2 | 大范围混凝土剥落或掉角 | 累计面积≥构件面积的10%，或单处面积≥1.0m2 | / | /
混凝土梁式桥 | 上部 | 上部承重构件（主梁、挂梁） | 空洞、孔洞 | 4 | 1 | 完好，无空洞、孔洞 | / | 局部混凝土空洞、孔洞 | 累计面积≤构件面积的5%，或单处面积≤0.5m2 | 较大范围混凝土空洞、孔洞 | 累计面积＞构件面积的5%且＜构件面积的10%，或单处面积＞0.5m2且＜1.0m2 | 大范围混凝土空洞、孔洞 | 累计面积≥构件面积的10%，或单处面积≥1.0m2 | / | /
混凝土梁式桥 | 上部 | 上部承重构件（主梁、挂梁） | 混凝土保护层厚度 | 4 | 1 | 完好 | / | 承重构件混凝土保护层厚度符合要求，对钢筋耐久性有轻度影响 | / | 承重构件混凝土保护层厚度不足，对钢筋耐久性有较大影响，造成钢筋锈蚀 | / | 承重构件混凝土保护层厚度不足，对钢筋耐久性有很大影响，钢筋失去碱性保护，发生交严重锈蚀 | / | / | /
混凝土梁式桥 | 上部 | 上部承重构件（主梁、挂梁） | 钢筋锈蚀 | 5 | 1 | 完好 | 承重构件钢筋锈蚀电位水平为0～/200mV，或电阻率＞20000Ω·cm | 承重构件有轻微锈蚀现象 | 承重构件钢筋锈蚀电位水平为/200～/300mV，或电阻率为15000～20000Ω·cm | 承重构件钢筋发生锈蚀，混凝土表面有沿钢筋的裂缝或混凝土表面有锈迹 | 承重构件钢筋锈蚀电位水平为/300～/400mV，或电阻率为10000～15000Ω·cm | 承重构件钢筋锈蚀引起混凝土剥落，钢筋裸露，表面膨胀性锈层显著 | 承重构件钢筋锈蚀电位水平为/400～/500mV，或电阻率为5000～10000Ω·cm | 承重构件大量钢筋锈蚀引起混凝土剥落，部分钢筋屈服或锈断，混凝土表面严重开裂，影响结构安全 | 承重构件钢筋锈蚀电位水平＜/500mV，或电阻率＜5000Ω·cm
混凝土梁式桥 | 上部 | 上部承重构件（主梁、挂梁） | 混凝土碳化 | 4 | 1 | 完好 | / | 承重构件有少量碳化现象，且所有碳化深度均小于混凝土保护层厚度 | / | 承重构件的主要受力部位部分位置出现碳化现象，局部碳化深度大于混凝土保护层厚度，混凝土表面少量胶凝料松散粉化 | / | 承重构件的主要受力部位全部测点碳化且碳化深度大于混凝土保护层厚度，混凝土表面凝胶料大量松散粉化 | / | / | /
混凝土梁式桥 | 上部 | 上部承重构件（主梁、挂梁） | 混凝土强度 | 5 | 1 | 承重构件混凝土强度出于良好状态 | 承重构件混凝土推定强度均质系数Kbt≥0.95，平均强度均质系数Kbm≥1.00 | 承重构件混凝土强度处于较好状态 | 承重构件混凝土推定强度均质系数0.95＞Kbt≥0.90，平均强度均质系数Kbm≥0.95 | 承重构件混凝土强度处于较差状态，造成承重构件出现缺损现象 | 承重构件混凝土推定强度均质系数0.90＞Kbt≥0.80，平均强度均质系数Kbm≥0.90 | 承重构件混凝土强度处于很差状态，造成承重构件出现较严重缺损或变形现象 | 承重构件混凝土推定强度均质系数0.80＞Kbt≥0.70，平均强度均质系数Kbm≥0.85 | 承重构件混凝土强度处于非常差状态，造成承重构件有严重的变形、位移、失稳等现象，显著影响承载力和行车安全 | 承重构件混凝土推定强度均质系数Kbt＜0.70，平均强度均质系数Kbm＜0.85
混凝土梁式桥 | 上部 | 上部承重构件（主梁、挂梁） | 跨中挠度 | 5 | 1 | 完好 | / | 较好，梁体无明显变形 | / | 出现明显下挠，挠度小于限值，或个别构件出现弯曲变形，行车稍感振动或摇晃 | 跨中最大挠度≤计算跨径的1/1000；悬臂端最大挠度≤悬臂长度的1/500 | 出现显著下挠，挠度接近限值，或构件存在明显的永久变形，变形小于或等于规范值，梁板出现较严重病害 | 跨中最大挠度＞计算跨径的1/1000且≤计算跨径的1/600；悬臂端最大挠度＞悬臂长度的1/500且≤悬臂长度的1/300 | 挠度或其他变形大于限值，造成结构出现明显的永久变形，梁板出现严重病害，显著影响承载力和行车安全 | 跨中最大挠度＞计算跨径的1/600；悬臂端最大挠度＞悬臂长度的1/300
混凝土梁式桥 | 上部 | 上部承重构件（主梁、挂梁） | 结构变位 | 5 | 1 | 完好 | / | 较好，结构无明显位移 | / | 横向联结件松动，纵向接缝开裂较大 | / | 边梁有横移或外倾现象，行车振动或摇晃明显，有异常音 | / | 构件有严重的横向位移，存在失稳现象，结构振动或摇晃显著 | /
混凝土梁式桥 | 上部 | 上部承重构件（主梁、挂梁） | 预应力构件损伤 | 5 | 1 | 完好 | / | 锚头、钢绞线等无明显缺陷 | / | 钢绞线裸露出现极个别断丝现象，或锚头出现开裂等现象，或齿板位置处出现部分裂缝，裂缝未超限 | / | 部分钢绞线断裂或失效，或锚头开裂较严重但未完全失效，或齿板位置处裂缝严重，裂缝超限 | / | 预应力钢绞线大量断裂，预应力损耗严重，或锚头损坏失效，梁板出现严重变形 | /
混凝土梁式桥 | 上部 | 上部承重构件（主梁、挂梁） | 简支梁（板）桥、钢架桥裂缝 | 5 | 1 | 完好 | / | 局部出现网状裂缝，或主梁出现少量轻微裂缝，缝宽未超限 | 网状裂缝累计面积≤构件面积的20%，单处面积≤1.0m2，或主梁裂缝缝长≤截面尺寸的1/3 | 出现大面积网状裂缝，或主梁出现较多横向裂缝（钢筋混凝土梁、板），或顺主筋方向出现纵向裂缝，或出现斜裂缝、水平裂缝、竖向裂缝等，缝宽未超限 | 网状裂缝累计面积＞构件面积的20%，单处面积＞1.0m2，或主梁裂缝缝长＞截面尺寸的1/3且≤截面尺寸的2/3 | 主梁控制截面出现较多横向裂缝（钢筋混凝土梁、板），或顺主筋方向出现严重纵向裂缝并伴有钢筋锈蚀等，或出现斜裂缝、水平裂缝、竖向裂缝等，裂缝缝宽超限 | 主梁裂缝缝长＞截面尺寸的2/3，间距＜20cm | 主梁控制截面出现大量结构性裂缝，裂缝大多贯通，且缝宽超限，主梁出现变形 | 主梁裂缝缝宽＞1.0mm，间距≤10cm
混凝土梁式桥 | 上部 | 上部承重构件（主梁、挂梁） | 连续梁桥、连续钢构桥、悬臂梁桥和T形钢构桥裂缝 | 5 | 1 | 无裂缝 | / | 局部出现网状裂缝，或主梁出现少量轻微裂缝，缝宽未超限 | 网状裂缝累计面积≤构件面积的20%，单处面积≤1.0m2，或主梁裂缝缝长≤截面尺寸的1/3 | 出现大面积网状裂缝，或主梁出现较多横向裂缝（钢筋混凝土梁、板），或顺主筋方向出现纵向裂缝，或出现斜裂缝、水平裂缝、竖向裂缝等，缝宽未超限 | 网状裂缝累计面积＞构件面积的20%，单处面积＞1.0m2，或主梁裂缝缝长＞截面尺寸的1/3且≤截面尺寸的1/2 | 主梁控制截面出现较多横向裂缝（钢筋混凝土梁、板），或顺主筋方向出现严重纵向裂缝并伴有钢筋锈蚀等，或出现斜裂缝、水平裂缝、竖向裂缝等，裂缝缝宽超限 | 主梁裂缝缝长＞截面尺寸的1/2，间距＜30cm | 主梁控制截面出现大量结构性裂缝，裂缝大多贯通，且缝宽超限，主梁出现变形 | 主梁裂缝缝宽＞1.0mm，间距＜20cm
混凝土梁式桥 | 上部 | 上部一般构件（湿接缝、横隔板等） | 蜂窝、麻面 | 3 | 2 | 完好，无蜂窝麻面 | / | 较大面积蜂窝麻面 | 累计面积≤构件面积的50% | 大面积蜂窝麻面 | 累计面积＞构件面积的50% |  |  | / | /
混凝土梁式桥 | 上部 | 上部一般构件（湿接缝、横隔板等） | 剥落、掉角 | 4 | 2 | 完好，无剥落、掉角 | / | 局部混凝土剥落或掉角 | 累计面积≤构件面积的5%，或单处面积≤0.5m2 | 较大范围混凝土剥落或掉角 | 累计面积＞构件面积的5%且＜构件面积的10%，或单处面积＞0.5m2且＜1.0m2 | 大范围混凝土剥落或掉角 | 累计面积≥构件面积的10%，或单处面积≥1.0m2 | / | /
混凝土梁式桥 | 上部 | 上部一般构件（湿接缝、横隔板等） | 空洞、孔洞 | 4 | 2 | 完好，无空洞、孔洞 | / | 局部混凝土空洞、孔洞 | 累计面积≤构件面积的5%，或单处面积≤0.5m2 | 较大范围混凝土空洞、孔洞 | 累计面积＞构件面积的5%且＜构件面积的10%，或单处面积＞0.5m2且＜1.0m2 | 大范围混凝土空洞、孔洞 | 累计面积≥构件面积的10%，或单处面积≥1.0m2 | / | /
混凝土梁式桥 | 上部 | 上部一般构件（湿接缝、横隔板等） | 混凝土保护层厚度 | 4 | 2 | 完好 | / | 承重构件混凝土保护层厚度符合要求，对钢筋耐久性有轻度影响 | / | 承重构件混凝土保护层厚度不足，对钢筋耐久性有较大影响，造成钢筋锈蚀 | / | 承重构件混凝土保护层厚度不足，对钢筋耐久性有很大影响，钢筋失去碱性保护，发生交严重锈蚀 | / | / | /
混凝土梁式桥 | 上部 | 上部一般构件（湿接缝、横隔板等） | 钢筋锈蚀 | 5 | 2 | 完好 | 承重构件钢筋锈蚀电位水平为0～/200mV，或电阻率＞20000Ω·cm | 承重构件有轻微锈蚀现象 | 承重构件钢筋锈蚀电位水平为/200～/300mV，或电阻率为15000～20000Ω·cm | 承重构件钢筋发生锈蚀，混凝土表面有沿钢筋的裂缝或混凝土表面有锈迹 | 承重构件钢筋锈蚀电位水平为/300～/400mV，或电阻率为10000～15000Ω·cm | 承重构件钢筋锈蚀引起混凝土剥落，钢筋裸露，表面膨胀性锈层显著 | 承重构件钢筋锈蚀电位水平为/400～/500mV，或电阻率为5000～10000Ω·cm | 承重构件大量钢筋锈蚀引起混凝土剥落，部分钢筋屈服或锈断，混凝土表面严重开裂，影响结构安全 | 承重构件钢筋锈蚀电位水平＜/500mV，或电阻率＜5000Ω·cm
混凝土梁式桥 | 上部 | 上部一般构件（湿接缝、横隔板等） | 混凝土碳化 | 4 | 2 | 完好 | / | 承重构件有少量碳化现象，且所有碳化深度均小于混凝土保护层厚度 | / | 承重构件的主要受力部位部分位置出现碳化现象，局部碳化深度大于混凝土保护层厚度，混凝土表面少量胶凝料松散粉化 | / | 承重构件的主要受力部位全部测点碳化且碳化深度大于混凝土保护层厚度，混凝土表面凝胶料大量松散粉化 | / | / | /
混凝土梁式桥 | 上部 | 上部一般构件（湿接缝、横隔板等） | 混凝土强度 | 5 | 2 | 承重构件混凝土强度出于良好状态 | 承重构件混凝土推定强度均质系数Kbt≥0.95，平均强度均质系数Kbm≥1.00 | 承重构件混凝土强度处于较好状态 | 承重构件混凝土推定强度均质系数0.95＞Kbt≥0.90，平均强度均质系数Kbm≥0.95 | 承重构件混凝土强度处于较差状态，造成承重构件出现缺损现象 | 承重构件混凝土推定强度均质系数0.90＞Kbt≥0.80，平均强度均质系数Kbm≥0.90 | 承重构件混凝土强度处于很差状态，造成承重构件出现较严重缺损或变形现象 | 承重构件混凝土推定强度均质系数0.80＞Kbt≥0.70，平均强度均质系数Kbm≥0.85 | 承重构件混凝土强度处于非常差状态，造成承重构件有严重的变形、位移、失稳等现象，显著影响承载力和行车安全 | 承重构件混凝土推定强度均质系数Kbt＜0.70，平均强度均质系数Kbm＜0.85
混凝土梁式桥 | 上部 | 上部一般构件（湿接缝、横隔板等） | 跨中挠度 | 5 | 2 | 完好 | / | 较好，梁体无明显变形 | / | 出现明显下挠，挠度小于限值，或个别构件出现弯曲变形，行车稍感振动或摇晃 | 跨中最大挠度≤计算跨径的1/1000；悬臂端最大挠度≤悬臂长度的1/500 | 出现显著下挠，挠度接近限值，或构件存在明显的永久变形，变形小于或等于规范值，梁板出现较严重病害 | 跨中最大挠度＞计算跨径的1/1000且≤计算跨径的1/600；悬臂端最大挠度＞悬臂长度的1/500且≤悬臂长度的1/300 | 挠度或其他变形大于限值，造成结构出现明显的永久变形，梁板出现严重病害，显著影响承载力和行车安全 | 跨中最大挠度＞计算跨径的1/600；悬臂端最大挠度＞悬臂长度的1/300
混凝土梁式桥 | 上部 | 上部一般构件（湿接缝、横隔板等） | 结构变位 | 5 | 2 | 完好 | / | 较好，结构无明显位移 | / | 横向联结件松动，纵向接缝开裂较大 | / | 边梁有横移或外倾现象，行车振动或摇晃明显，有异常音 | / | 构件有严重的横向位移，存在失稳现象，结构振动或摇晃显著 | /
混凝土梁式桥 | 上部 | 上部一般构件（湿接缝、横隔板等） | 预应力构件损伤 | 5 | 2 | 完好 | / | 锚头、钢绞线等无明显缺陷 | / | 钢绞线裸露出现极个别断丝现象，或锚头出现开裂等现象，或齿板位置处出现部分裂缝，裂缝未超限 | / | 部分钢绞线断裂或失效，或锚头开裂较严重但未完全失效，或齿板位置处裂缝严重，裂缝超限 | / | 预应力钢绞线大量断裂，预应力损耗严重，或锚头损坏失效，梁板出现严重变形 | /
混凝土梁式桥 | 上部 | 上部一般构件（湿接缝、横隔板等） | 简支梁（板）桥、钢架桥裂缝 | 5 | 2 | 完好 | / | 局部出现网状裂缝，或主梁出现少量轻微裂缝，缝宽未超限 | 网状裂缝累计面积≤构件面积的20%，单处面积≤1.0m2，或主梁裂缝缝长≤截面尺寸的1/3 | 出现大面积网状裂缝，或主梁出现较多横向裂缝（钢筋混凝土梁、板），或顺主筋方向出现纵向裂缝，或出现斜裂缝、水平裂缝、竖向裂缝等，缝宽未超限 | 网状裂缝累计面积＞构件面积的20%，单处面积＞1.0m2，或主梁裂缝缝长＞截面尺寸的1/3且≤截面尺寸的2/3 | 主梁控制截面出现较多横向裂缝（钢筋混凝土梁、板），或顺主筋方向出现严重纵向裂缝并伴有钢筋锈蚀等，或出现斜裂缝、水平裂缝、竖向裂缝等，裂缝缝宽超限 | 主梁裂缝缝长＞截面尺寸的2/3，间距＜20cm | 主梁控制截面出现大量结构性裂缝，裂缝大多贯通，且缝宽超限，主梁出现变形 | 主梁裂缝缝宽＞1.0mm，间距≤10cm
混凝土梁式桥 | 上部 | 上部一般构件（湿接缝、横隔板等） | 连续梁桥、连续钢构桥、悬臂梁桥和T形钢构桥裂缝 | 5 | 2 | 无裂缝 | / | 局部出现网状裂缝，或主梁出现少量轻微裂缝，缝宽未超限 | 网状裂缝累计面积≤构件面积的20%，单处面积≤1.0m2，或主梁裂缝缝长≤截面尺寸的1/3 | 出现大面积网状裂缝，或主梁出现较多横向裂缝（钢筋混凝土梁、板），或顺主筋方向出现纵向裂缝，或出现斜裂缝、水平裂缝、竖向裂缝等，缝宽未超限 | 网状裂缝累计面积＞构件面积的20%，单处面积＞1.0m2，或主梁裂缝缝长＞截面尺寸的1/3且≤截面尺寸的1/2 | 主梁控制截面出现较多横向裂缝（钢筋混凝土梁、板），或顺主筋方向出现严重纵向裂缝并伴有钢筋锈蚀等，或出现斜裂缝、水平裂缝、竖向裂缝等，裂缝缝宽超限 | 主梁裂缝缝长＞截面尺寸的1/2，间距＜30cm | 主梁控制截面出现大量结构性裂缝，裂缝大多贯通，且缝宽超限，主梁出现变形 | 主梁裂缝缝宽＞1.0mm，间距＜20cm
混凝土梁式桥 | 上部 | 橡胶支座 | 板式支座老化变质、开裂 | 5 | 3 | 完好 | / | 轻微老化，表面有脏污，出现裂缝 | 裂缝宽度≤l.Omm，裂缝长度>相应边长10% | 橡胶支座老化变形，裂缝较严重 | 裂缝宽度>lmm且≤2mm，裂缝长度>相应边长的25% | 橡胶支应老化破裂，裂缝严重，且造成其他构件产生较严重病害 | 裂缝宽度：>2mm，裂缝长度>相应边长的25% | 橡胶支座老化破裂，裂缝非常严重，已经失去正常支承功能，且使相关上下部结梅受到异常约束，造成严重损坏，主梁出现严重变形 | 裂缝宽度：>2mm，裂缝长度>相应边长的50%
混凝土梁式桥 | 上部 | 橡胶支座 | 板式支座缺陷 | 4 | 3 | 完好 | / | 有外鼓现象 | 沿支座一侧外鼓长度≤相应边长的10% | 外鼓现象较严重，或钢板局部外露 | 沿支座一侧外鼓长度≤相应边长的10%且≤相应边长的25%，或钢板外露长度>100mm | 外鼓现象较严重，或钢板大部分外露 | 沿支座一侧外鼓长度≤相应边长的25%，或钢板外露长度>100mm
混凝土梁式桥 | 上部 | 橡胶支座 | 板式支座位置串动、脱空或剪切超限 | 5 | 3 | 完好 | / | 座出现剪切变形或位置略有偏移 | / | 支座出现剪切变形或位置有较大偏移 | 剪切角度≤45 | 支座串动较严重，或出现脱空现象，或出现严重变形 | 串动长度≤相应边长的25%毛，或剪切角度>45且≤60 | 串动严重并造成桥梁其他构件出现较严重病害；支座错位、E扭动、变形严重，已经失去正常支承功能，造成相关上下部结构严重损坏，主梁出现严重变形 | 串动长度>相应边长的25%；剪切角度>60°
混凝土梁式桥 | 上部 | 橡胶支座 | 盆式支座组件损坏 | 5 | 3 | 完好 | / | 盆底四角题起，或钢盆出现较多锈蚀，或支座底板局部裂纹、掉角 | / | 钢件非主要受力部位出现脱焊，或钢盆出现较多锈蚀并伴有剥落，或i涂盆底、盆环外其他部位开裂，或底板产生变形，混凝土酥裂，露筋、掉角 | / | 大量锚栓剪断，或底板变形，大部分压碎、剥离，造成相关上下部结构受到异常约束，损坏严重 | 锚栓剪断≤50% | 有大量的锚检剪断或盆环开裂、脱焊，支座破损、缺失严重，已经失去正常支承功能，造成相关上下部结构严重损坏，主梁出现严重变形 | 锚栓剪断>50%
混凝土梁式桥 | 上部 | 橡胶支座 | 聚四氯乙烯滑板磨摸 | 4 | 3 | 完好 | / | 磨损较少 | 聚四氟乙烯滑板外露高度≥0.5mm | 磨损较多 | 聚四氟乙烯滑板外露高度≥0.2mm且<0.5mm | 磨损严重，并造成其他构件出现病害 | 聚四氟乙烯滑板外露高度≤0.2mm
混凝土梁式桥 | 上部 | 橡胶支座 | 盆式支座位移、转角超眼 | 4 | 3 | 完好 | / | / | / | 有位移现象，或有较大转角，转角超出设计值 | 位移≤lOmm，或转角≤设计转角20% | 位移现象较明显，或有很大转角，转角远超出设计值 | 位移>lOmm，或转角>设计转角20%
混凝土梁式桥 | 上部 | 钢支座 | 钢支座组件或功能缺陷 | 4 | 3 | 完好 | / | 有锈蚀现象；或牙板咬死；或个别锚检c出现剪断现象；或底板与垫石没有密贴，出现较大缝醋 | 锚栓剪断数量运5%；或底板与势垫石缝隙宽度≤2.Omm,深度＞50mm | 大部分有锈蚀现象，并有剥落，或非主要受力部件出现脱焊；或牙板折断，辍轴连杆螺丝剪断；或锚栓剪断数量较多，螺杆松动；或鹿板与垫石没有密贴，出现很大的缝隙，出现翻浆、积水 | 锚检剪断数量>5%且≤30%；或底板与垫石缝隙宽度>2.0mm，深度≥支座相应边长的25% | 主要受力部件脱焊；或支座不能活动；或大量锚钉或锚检剪断；或垫石出现严重裂损 | 锚钉或锚检剪断数量>30%
混凝土梁式桥 | 上部 | 钢支座 | 钢支座位移、转角超限 | 4 | 3 | 完好 | / | / | / | 位移大于限值 | 纵向位移≤5mm，或横向位移≤2mm | 位移大于限值严重，或倾斜度超标 | 纵向位移>5mm，或横向位移>2mm
混凝土梁式桥 | 上部 | 钢支座 | 钢支座部件磨摄、裂缝 | 4 | 3 | 完好 | / | 钢部件磨损出现凹陷，或出现微裂缝 | 磨损凹陷≤1.0mm，或裂缝深度≤5.0mm | 钢部件磨损出现凹陷，或出现较大裂缝 | 磨损凹陷>1.Omm且≤3.0mm，或裂缝深度>5.Omm且<10.0mm | 钢部件磨损出现严重凹陷，或出现较严重裂缝 | 磨损凹陷>3.0mm，或裂缝深度>10.0mm
混凝土梁式桥 | 上部 | 混凝土摆式支座 | 混凝土缺损 | 4 | 3 | 完好 | / | 局部混凝土兢皮、露筋、裂纹、剥离、掉角 | 累计面积≤构件面积的5% | 较大范围泪凝土脱皮、露筋、酥裂 | 累计面积>构件面积的5%且≤构件面积的20%，或单处面积≤l.Om2 | 大革围1昆凝土脱皮、露筋、压碎 | 累计面积>构件面积的20%
混凝土梁式桥 | 上部 | 混凝土摆式支座 | 活动支应滑动面不平整、生锈咬死 | 4 | 3 | 完好 | / | / | / | 滑动固不平整、出现生锈现象 |  | 滑动面不平整、生锈咬死，支座不活动
混凝土梁式桥 | 上部 | 混凝土摆式支座 | 轴承有裂纹、切口或偏移 | 4 | 3 | 完好 | / | / | / | 轴承有裂纹、切口或偏移，影响了活动能力 | / | 轴承有裂纹、切口或偏移，失去了活动能力 | /
混凝土梁式桥 | 上部 | 悬索桥横向、竖向支座 | 螺纹、螺幡松动或锚螺杆剪切 | 5 | 3 | 完好 | / | 个别螺纹、螺帽轻微松动，或个别锚螺杆出现轻微剪切变形 | / | 螺纹、螺帽出现松动，个别出现脱落，或锚螺杆出现剪切变形甚至剪断 | 螺纹、螺帽松动数量≤3%，或锚螺杆剪切变形数量≤10% | 螺纹、螺帽出现松动、脱落甚至个别出现断裂，或锚螺杆出现剪切变形、剪断现象,并且造成相关上下部结构受到异常约束，出现损坏 | 螺纹、螺申自出现松动、脱落甚至断裂的数量>3%且≤10%，或锚螺杆出现剪切变形数量>10%且≤20%，锚螺杆剪断数量≤10% | 螺纹、螺帽松动、脱落、断裂现象，或锚螺杆出现剪切变形、剪断现象，支座已经失去正常支承功能，并且造成相关上下部结构受到异常约束，严重损坏，主梁出现严重变形或挠度大于限值 | 螺纹、螺帽出现松动、服藩甚至断裂的数量>10%，或锚螺杆出现剪切变形数量>20%，锚螺杆剪断数量>10%
混凝土梁式桥 | 上部 | 悬索桥横向、竖向支座 | 上下座板（盆）锈蚀 | 4 | 3 | 完好 | / | 局部出现锈蚀 | 锈蚀面积≤5% | 出现锈蚀，个别位置有剥落 | 锈蚀面积>5%且≤20% | 出现锈蚀，大多数位置有剥落 | 锈蚀面积≥20%
混凝土梁式桥 | 上部 | 悬索桥横向、竖向支座 | 纵横线扭转 | 4 | 3 | 完好 | / | / | / | 纵横线发生轻微扭转 | 纵横线扭转≤1.0mm | 纵横线发生较大扭转 | 纵横线扭转>1.0mm
混凝土梁式桥 | 下部 | 翼墙、耳墙 | 破损 | 4 | 4 | 完好 | / | 局部混凝土出现空洞、孔洞、剥落，或砖石表面小块脱落 | 累计面积≤构件面积的5%，单处面积小于等于0.5m² | 较大范围混凝土或砖石出现空洞、孔洞、剥落 | 累计面积＞构件面积的5%且≤构件面积的20%,单处面积≤1.0m² | 大范围混凝土或砖石出现空洞、孔洞、剥落 | 累计面积＞构件面积的20% | / | /
混凝土梁式桥 | 下部 | 翼墙、耳墙 | 位移 | 4 | 4 | 完好 | / | / | / | 存在明显的永久变形，单无明显的外倾、下沉，或出现填料损失，但仍可起到挡土的作用 | / | 有下沉、滑动现象，造成翼墙断裂，外倾失稳，砌体变形，部分倒塌，或填料严重流失，失去挡土功能 | / | / | /
混凝土梁式桥 | 下部 | 翼墙、耳墙 | 鼓肚、砌体松动 | 4 | 4 | 完好 | / | 局部鼓肚，砌体松动 | / | 大面积鼓肚，砌体松动 | / | 大面积鼓肚，砌体松动，甚至出现严重渗漏 | / | / | /
混凝土梁式桥 | 下部 | 翼墙、耳墙 | 裂缝 | 4 | 4 | 完好或有轻微网裂 | 网裂总面积≤10% | 较多网裂。出现个别裂缝，缝宽未超限 | 网裂种面积＞10% | 出现多处裂缝，未贯通，缝宽超限，或翼墙或耳墙有断裂，与前墙脱开脱开现象 | / | 出现通缝，裂缝超限，或翼墙或耳墙断裂，与前墙完全脱开 | / | / | /
混凝土梁式桥 | 下部 | 锥坡、护坡 | 缺陷 | 4 | 5 | 完好 | / | 铺砌面局部隆起、凹陷、开裂，砌缝砂浆脱落，或局部铺砌面下滑，坡角损坏 | 缺陷面积≤10% | 铺砌面出现大面积隆起、凹陷、开裂，砌缝砂浆脱落 | 缺陷面积＞10%且小于等于20% | 出现空洞，破损等，丧失锥坡、护坡功能，或锥坡体和坡脚损坏严重，大面积滑坡、坍塌，坡顶下降较大，锥坡、护坡作用明显降低 | 缺陷面积＞20% | / | /
混凝土梁式桥 | 下部 | 锥坡、护坡 | 冲刷 | 4 | 5 | 完好 | / | 局部冲成浅坑 | / | 坡脚局部冲蚀，冲成深坑、沟或槽 | / | 锥坡体和坡脚冲蚀严重，基础有掏空现象 | / | / | /
混凝土梁式桥 | 下部 | 桥墩 | 蜂窝、麻面 | 3 | 6 | 完好 | / | 轻微蜂窝、麻面 | 累计面积≤构件面积的20%，单处面积≤1.0m² | 较多蜂窝、麻面 | 累计面积＞构件面积的20%，单处面积大于1.0m² | / | / | / | /
混凝土梁式桥 | 下部 | 桥墩 | 剥落、露筋 | 4 | 6 | 完好 | / | 局部混凝土剥落、露筋 | 累计面积≤构件面积的3%，单处面积≤0.5m² | 较大范围混凝土剥落、露筋 | 累计面积＞构件面积的3%且≤构件面积的10%，单处面积≤1.0m² | 大范围混凝土剥落、露筋 | 累计面积＞构件面积的10%，单处面积＞1.0m² | / | /
混凝土梁式桥 | 下部 | 桥墩 | 空洞、孔洞 | 4 | 6 | 完好 | / | 局部空洞、孔洞 | 累计面积≤构件面积的3%，单处面积≤0.5m² | 较大范围空洞、孔洞 | 累计面积＞构件面积的3%且≤构件面积的10%，单处面积≤0.5m²或最大深度≤25mm | 大范围空洞、孔洞 | 累计面积＞构件面积的10%，单处面积＞0.5m²或最大深度＞25mm | / | /
混凝土梁式桥 | 下部 | 桥墩 | 钢筋锈蚀 | 5 | 6 | 完好 | / | 有锈蚀现象 | / | 钢筋锈蚀，混凝土表面有沿主筋方向的裂缝或混凝土表面有锈迹 | / | 大量主筋锈蚀，混凝土表面保护层剥落，钢筋裸露，甚至出现主筋锈断现象 | / | 钢筋严重锈蚀，主筋锈断，混凝土表面严重开裂，出现严重滑动或倾斜等现象 | /
混凝土梁式桥 | 下部 | 桥墩 | 混凝土碳化、腐蚀 | 4 | 6 | 无碳化现象 | / | 有少量碳化或腐蚀现象，且所有碳化深度均小于混凝土保护层厚度 | / | 部分位置出现碳化现象，局部碳化深度大于混凝土保护层厚度，混凝土表面少量胶凝料松散粉化，或构件受强酸性液体或砌体腐蚀，造成混凝土受到腐蚀，或钢筋出现少量锈蚀，或有冻融现象，造成混凝土出现胀裂 | / | 大部分位置碳化，碳化深度大于混凝土保护层厚度，混凝土表面胶凝料大量松散粉化，或构件受强酸性液体或气体腐蚀，造成混凝土腐蚀或钢筋大量锈蚀，或有冻融现象，造成混凝土严重胀裂 | / | / | /
混凝土梁式桥 | 下部 | 桥墩 | 磨损 | 4 | 6 | 完好 | / | 有磨损现象，个别部位表面磨耗，粗集料显露 | 累计面积≤构件面积的5% | 较大范围有磨损、缩颈现象，并出现露筋或锈蚀 | 累计面积＞构件面积的5%且≤构件面积的20% | 大范围有磨损、缩颈现象，混凝土剥落，大范围出现露筋现象，裸露钢筋锈蚀 | 累计面积＞构件面积的20% | / | /
混凝土梁式桥 | 下部 | 桥墩 | 圬工砌体缺陷 | 4 | 6 | 完好 | / | 砌体局部出现灰缝脱落现象，或砌体局部出现破损、剥落等现象 | 灰缝脱落累计长度≤构件截面长度的10%，或破损、剥落累计面积≤构件面积的3% | 砌体大范围出现灰缝脱落现象，或砌体较大范围出现破损、剥落。局部变形等现象 | 灰缝脱落累计长度＞构件截面长度的10%，或破损、剥落、局部变形等累计面积＞构件面积的3%且≤构件面积的10% | 砌体大范围出现破损、剥落、松动、变形等现象 | 破损、剥落、松动、变形等累计面积＞构件面积的10% | / | /
混凝土梁式桥 | 下部 | 桥墩 | 位移 | 5 | 6 | 完好 | / | / | / | 桥墩出现轻微下沉、倾斜滑动等，发展缓慢或趋向稳定 | / | 桥墩出现滑动、下沉、倾斜，变形小于或等于规范值 | / | 桥墩不稳定，出现严重滑动、下沉、位移、倾斜现象，造成结构和桥面变形过大，变形大于规范值或不能正常行车 | /
混凝土梁式桥 | 下部 | 桥墩 | 裂缝 | 5 | 6 | 完好，无裂缝 | / | 网状裂缝：局部网状裂缝；墩身的水平裂缝：较少裂缝，缝宽未超限；竖向裂缝：较少裂缝，缝宽未超限；不等高的墩盖梁上的竖向裂缝：较少裂缝，缝宽未超限；悬臂桥墩角隅处的裂缝：较少裂缝，缝宽未超限；镶面是突出的裂缝：局部开裂 | 网状裂缝：累计面积≤构件面积的20%，单处面积≤1.0m²；墩身的水平裂缝：缝长≤墩身直径或墩身宽度的1/8；竖向裂缝：缝长≤截面尺寸的1/3；悬臂桥墩角隅处的裂缝：缝长≤截面尺寸的1/3；镶面石突出的裂缝：累计面积≤构件面积的10%，单处面积≤0.5m² | 网状裂缝：局部网状裂缝；从基础向上发展至墩身的裂缝：较多裂缝，缝宽未超限；墩身的水平裂缝：较多裂缝，缝宽未超限；墩身的剪切破坏：较多裂缝，缝宽未超限；不等高的墩盖梁上的竖向裂缝：较多裂缝，缝宽未超限；悬臂桥墩角隅处的裂缝：较多裂缝，缝宽未超限；镶面石突出的裂缝：局部开裂，少量裂缝宽度超限 | 网状裂缝：累计面积＞构件表面积的20%，单处面积＞1.0m²；从基础向上发展至墩身的裂缝：缝长≤截面尺寸的1/3，间距≥50cm；墩身的水平裂缝：缝长＞墩身直径或墩身宽度的1/8且≤墩身直径或墩身宽度的1/2；墩身的剪切破坏：缝长≤截面尺寸的1/3；竖向裂缝：缝长＞截面尺寸的1/5且≤截面尺寸的1/3间距≥截面尺寸的2/3；悬臂桥墩角隅处的裂缝：缝长＞截面尺寸的1/3缺≤截面尺寸的1/2；镶面石突出的裂缝：累计面积＞构件面积的10%且≤构件面积的20%，单处面积≤1.0m² | 从基础向上发展至墩身的裂缝：存在大量裂缝，缝宽大多超限；墩身的水平裂缝：存在大量裂缝，缝宽大多超限；墩身的剪切破坏：缝宽超限；竖向裂缝：存在大量裂缝，缝宽大多超限；悬臂桥墩角隅处的裂缝：缝宽超限；不等高的墩盖梁上的竖向裂缝：存在大量裂缝，缝宽大多超限，少部分混凝土出现剥落、露筋；镶面石突出的裂缝：多处开裂，裂缝宽度大多超限 | 从基础向上发展至墩身的裂缝：缝长＞截面尺寸的1/3，间距＜50cm；墩身的水平裂缝：缝长＞墩身直径或墩身宽度的1/2；墩身的剪切破坏：缝长＞截面尺寸的1/3；竖向裂缝：缝长＞截面尺寸的1/3，间距＜30cm；悬臂桥墩角隅处的裂缝：缝长＞截面尺寸的1/2；不等高的墩盖梁上的竖向裂缝：缝长＞截面尺寸的2/3；镶面石突出的裂缝：累计面积＞构件面积的20% | 桥墩出现结构性裂缝，缝宽超限，裂缝有开合现象，桥墩变形失稳 | /
混凝土梁式桥 | 下部 | 桥墩(盖梁、系梁) | 蜂窝、麻面 | 3 | 6 | 完好 | / | 轻微蜂窝、麻面 | 累计面积≤构件面积的20%，单处面积≤1.0m² | 较多蜂窝、麻面 | 累计面积＞构件面积的20%，单处面积大于1.0m² | / | / | / | /
混凝土梁式桥 | 下部 | 桥墩(盖梁、系梁) | 剥落、露筋 | 4 | 6 | 完好 | / | 局部混凝土剥落、露筋 | 累计面积≤构件面积的3%，单处面积≤0.5m² | 较大范围混凝土剥落、露筋 | 累计面积＞构件面积的3%且≤构件面积的10%，单处面积≤1.0m² | 大范围混凝土剥落、露筋 | 累计面积＞构件面积的10%，单处面积＞1.0m² | / | /
混凝土梁式桥 | 下部 | 桥墩(盖梁、系梁) | 空洞、孔洞 | 4 | 6 | 完好 | / | 局部空洞、孔洞 | 累计面积≤构件面积的3%，单处面积≤0.5m² | 较大范围空洞、孔洞 | 累计面积＞构件面积的3%且≤构件面积的10%，单处面积≤0.5m²或最大深度≤25mm | 大范围空洞、孔洞 | 累计面积＞构件面积的10%，单处面积＞0.5m²或最大深度＞25mm | / | /
混凝土梁式桥 | 下部 | 桥墩(盖梁、系梁) | 钢筋锈蚀 | 5 | 6 | 完好 | / | 有锈蚀现象 | / | 钢筋锈蚀，混凝土表面有沿主筋方向的裂缝或混凝土表面有锈迹 | / | 大量主筋锈蚀，混凝土表面保护层剥落，钢筋裸露，甚至出现主筋锈断现象 | / | 钢筋严重锈蚀，主筋锈断，混凝土表面严重开裂，出现严重滑动或倾斜等现象 | /
混凝土梁式桥 | 下部 | 桥墩(盖梁、系梁) | 混凝土碳化、腐蚀 | 4 | 6 | 无碳化现象 | / | 有少量碳化或腐蚀现象，且所有碳化深度均小于混凝土保护层厚度 | / | 部分位置出现碳化现象，局部碳化深度大于混凝土保护层厚度，混凝土表面少量胶凝料松散粉化，或构件受强酸性液体或砌体腐蚀，造成混凝土受到腐蚀，或钢筋出现少量锈蚀，或有冻融现象，造成混凝土出现胀裂 | / | 大部分位置碳化，碳化深度大于混凝土保护层厚度，混凝土表面胶凝料大量松散粉化，或构件受强酸性液体或气体腐蚀，造成混凝土腐蚀或钢筋大量锈蚀，或有冻融现象，造成混凝土严重胀裂 | / | / | /
混凝土梁式桥 | 下部 | 桥墩(盖梁、系梁) | 裂缝 | 4 | 6 | 完好，无裂缝 | / | 网状裂缝：局部网状开裂：墩帽顶面水平裂缝：少量裂缝，缝宽未超限；由支承垫石从下向上发展的裂缝：缝宽未超限；盖梁自上而下的垂直裂缝：缝宽未超限 | 网状裂缝：累计面积≤构件面积的20%，单处面积≤1.0m²；墩帽顶面水平裂缝：缝长≤截面尺寸的1/3；有支承垫石从下向上发展的裂缝：缝长≤截面尺寸的1/3；盖梁自上而下的垂直裂缝：缝长≤截面尺寸的1/5，间距＞80cm | 网状裂缝：局部网裂；墩帽顶面水平裂缝：缝宽未超限；由支承垫石从下向上发展的裂缝：缝宽未超限；盖梁自上而下的垂直裂缝：缝宽未超限 | 网状裂缝：累计面积＞构件面积的20%，单处面积＞1.0m²；墩帽顶面水平裂缝：缝长＞截面尺寸的1/3且≤截面尺寸的2/3，间距≥20cm；由支承垫石从下向上发展的裂缝：缝长＞截面尺寸的1/3且≤截面尺寸的2/3；盖梁自上而下的垂直裂缝：缝长＞截面尺寸的1/5且≤截面尺寸的1/3，间距≥50cm | 墩帽顶面水平裂缝：存在大量裂缝，缝宽超限；由支承垫石从下向上发展的裂缝：存在大量裂缝，缝宽超限；盖梁自上而下的垂直裂缝：裂缝贯通，缝宽超限 | 墩帽顶面水平裂缝：缝长＞截面尺寸的2/3，间距＜20cm；有支承垫石从下向上发展的裂缝：缝长＞截面尺寸的2/3；盖梁自上而下的垂直裂缝：缝长＞1/3截面尺寸，间距＜50cm | / | /
混凝土梁式桥 | 下部 | 桥台 | 剥落 | 4 | 7 | 完好 | / | 局部混凝土剥落 | 累计面积≤构件面积的5%，单处面积≤0.5m² | 较大范围混凝土剥落 | 累计面积＞构件面积的5%且≤构件面积的20%，单处面积≤1.0m² | 大范围混凝土剥落 | 累计面积＞构件面积的20%，单处面积＞1.0m² | / | /
混凝土梁式桥 | 下部 | 桥台 | 空洞、孔洞 | 4 | 7 | 完好 | / | 局部空洞、孔洞 | 累计面积≤构件面积的5%，单处面积≤0.5m² | 较大范围空洞、孔洞 | 累计面积＞构件面积的5%且≤构件面积的20%，单处面积≤1.0m²或深度≤25mm | 大范围空洞、孔洞 | 累计面积＞构件面积的20%，单处面积＞1.0m²或深度＞25mm | / | /
混凝土梁式桥 | 下部 | 桥台 | 磨损 | 3 | 7 | 完好 | / | 出现磨损，个别部位表面缺陷，粗集料显露 | 累计面积≤构件面积的10% | 大范围有磨损，粗集料显露 | 累计面积＞构件面积的10% | / | / | / | /
混凝土梁式桥 | 下部 | 桥台 | 混凝土碳化、腐蚀 | 3 | 7 | 完好 | / | 有局部碳化或腐蚀现象，且所有碳化深度均小于混凝土保护层厚度 | / | 大部分出现碳化或腐蚀现象，局部碳化深度大于混凝土保护层厚度，混凝土表面少量胶凝料松散粉化 | / | / | / | / | /
混凝土梁式桥 | 下部 | 桥台 | 圬工砌体缺陷 | 4 | 7 | 完好 | / | 砌体局部出现灰缝脱落现象，或砌体局部出现破损、剥落等现象 | 灰缝脱落累计长度≤构件截面长度的10%，或破损、剥落累计面积＜构件面积的3% | 砌体大范围出现灰缝脱落现象，或砌体较大范围出现破损、剥落、局部变形等现象 | 灰缝脱落累计长度＞构件截面长度的10%，或破损、剥落、局部变形等累计面积＞构件面积的3%且≤构件面积的10% | 砌体大范围出现破损、剥落、松动、变形等现象 | 破损、剥落、松动、变形等现象累计面积＞构件面积的10% | / | /
混凝土梁式桥 | 下部 | 桥台 | 桥头跳车 | 4 | 7 | 完好 | / | 台背路面轻微沉降，有轻度跳车现象 | 沉降值≤2cm | 台背路面沉降较大，桥头跳车明显 | 沉降值＞2cm且≤5cm | 台背路面明显沉降，桥头跳车严重 | 沉降值＞5cm | / | /
混凝土梁式桥 | 下部 | 桥台 | 台背排水状况 | 4 | 7 | 完好 | / | 台背排水不良，造成桥台被渗水污染 | / | 台背填土排水不畅，填土出现膨胀或冻胀现象，造成挤压隆起，变形发展较快 | / | 台背填土排水不畅，填土出现膨胀或冻胀现象，造成台身、翼墙等构件出现大面积鼓肚或砌体松动，甚至出现严重变形 | / | / | /
混凝土梁式桥 | 下部 | 桥台 | 位移 | 5 | 7 | 完好 | / | / | / | 出现轻微下沉、倾斜滑动，发展缓慢或趋向稳定 | / | 桥台出现滑动、下沉、倾斜、冻拨等，台背填土有沉降裂缝或挤压隆起，变形发展较快，变形小于或等于规范值 | / | 桥台不稳定，出现严重滑动、下沉、位移、倾斜、冻拨等，造成结构和桥面变形过大，变形大于规范值或不能正常行车 | /
混凝土梁式桥 | 下部 | 桥台 | 裂缝 | 5 | 7 | 完好、无裂缝 | / | 网状裂缝：局部网状开裂；从基础向上发展至台身的裂缝：缝宽未超限；台身水平裂缝：缝宽未超限；竖向裂缝：缝宽未超限；翼墙和前墙断裂的裂缝：出现开裂，缝宽未超限；镶面石突出的裂缝：局部开裂 | 网状裂缝：累计面积≤构件面积的20%，单处面积≤1.0m²；从基础向上发展至台身的裂缝：缝长≤截面尺寸1/5；台身的水平裂缝：缝长≤台身宽的1/8；竖向裂缝：缝长≤截面尺寸的1/3；翼墙和前墙断裂的裂缝：缝长≤截面尺寸的1/3；镶面石突出的裂缝：累计面积≤构件面积的10%，单处面积≤0.5m² | 网状裂缝：局部网状裂缝；从基础向上发展至台身的裂缝：缝宽未超限；台身的水平裂缝：缝宽未超限；竖向裂缝：缝宽未超限；翼墙和前墙断裂的裂缝：出现开裂，缝宽超限；镶面石突出的裂缝：局部开裂 | 网状裂缝：累计面积＞构件面积的20%，单处面积＞1.0m²；从基础向上发展至台身的裂缝：缝长＞截面尺寸的1/5且≤截面尺寸的1/3，间距≥20cm；台身的水平裂缝：缝长＞台身宽的1/8且≤台身宽的1/2；竖向裂缝：缝长＞截面尺寸的1/3且≤截面尺寸的1/2，间距≥20cm；翼墙和前墙断裂的裂缝：缝长＞截面尺寸的1/3且截面尺寸的2/3；镶面石突出的裂缝：累计面积＞构件面积的10%，单处面积＞1.0m² | 从基础向上发展至台身的裂缝：重点部位缝宽超限；台身的水平裂缝：重点部位缝宽超限；竖向裂缝：重点部位缝宽超限；翼墙和前墙断裂的裂缝：出现开裂，缝宽超限 | 从基础向上发展至台身的裂缝：缝长＞截面尺寸的1/3，间距＜20cm；台身的水平裂缝：缝长＞台身宽的1/2；竖向裂缝：缝长＞截面尺寸的1/2，间距＜20cm；翼墙和前墙断裂的裂缝：缝长＞截面尺寸的2/3，缝宽＞1.0mm | 桥台出现结构性裂缝，桥台变形失稳 | 缝宽＞1.0mm，缝长＞台身的2/3
混凝土梁式桥 | 下部 | 桥台(台帽) | 破损 | 4 | 7 | 完好 | / | 局部混凝土剥落、磨损等 | 累计面积≤构件面积的10%，单处面积≤0.5m² | 较大范围混凝土剥落、磨损等 | 累计面积＞构件面积的10%且≤构件面积的20%，单处面积≤1.0m² | 大范围混凝土剥落、磨损等 | 累计面积＞构件面积的20%，单处面积＞1.0m² | / | /
混凝土梁式桥 | 下部 | 桥台(台帽) | 混凝土碳化、腐蚀 | 3 | 7 | 无碳化现象 | / | 有局部碳化或腐蚀现象，且所有碳化深度均小于混凝土保护层厚度 | / | 大部分出现碳化或腐蚀现象，局部碳化深度大于混凝土保护层厚度，混凝土表面少量胶凝料松散粉化 | / | / | / | / | /
混凝土梁式桥 | 下部 | 桥台(台帽) | 裂缝 | 4 | 7 | 完好、无裂缝 | / | 由支承垫石从下向上发展的裂缝：缝宽未超限；台帽自上而下的垂直裂缝：缝宽未超限 | 由支承垫石从下向上发展的裂缝：缝长≤截面尺寸的2/3；台帽自上而下的垂直裂缝：缝长≤截面尺寸的2/3，间距≥20cm | 由支承垫石从下向上发展的裂缝：缝宽超限；台帽自上而下的垂直裂缝：缝宽超限 | 由支承垫石从下向上发展的裂缝：缝长＞截面尺寸的2/3；台帽自上而下的垂直裂缝：缝宽＞限值且≤1.0mm，缝长＞截面尺寸的2/3，间距＜20cm | 台帽自上而下的垂直裂缝：缝宽超限 | 台帽自上而下的垂直裂缝：缝宽＞1.0mm，缝长＞截面尺寸的2/3，间距＜20cm | / | /
混凝土梁式桥 | 下部 | 桥台(台帽) | 空洞、孔洞 | 4 | 7 | 完好 | / | 局部空洞、孔洞 | 累计面积≤构件面积的5%，单处面积≤0.5m² | 较大范围空洞、孔洞 | 累计面积＞构件面积的5%且≤构件面积的20%，单处面积≤1.0m²或深度≤25mm | 大范围空洞、孔洞 | 累计面积＞构件面积的20%，单处面积＞1.0m²或深度＞25mm | / | /
混凝土梁式桥 | 下部 | 墩台基础 | 冲刷、掏空 | 5 | 8 | 完好 | / | 基础无冲蚀现象，表面长有青苔、杂草 | / | 基础有局部冲蚀现象，部分外露，但未露出基底 | 基础冲空面积≤10% | 浅基被冲空，露出底面，冲刷深度大于设计值 | 基础冲空面积＞10%且≤20% | 冲刷深度大于设计值，地基失效，承载力降低，或桥台岸坡滑移或基础无法修复 | 基础冲空面积＞20%
混凝土梁式桥 | 下部 | 墩台基础 | 剥落、露筋 | 5 | 8 | 完好 | / | 承台出现少量剥落、露筋、锈蚀现象，或基础少量混凝土剥落 | 累计面积≤构件面积的3%，单处面积≤0.25m² | 承台较大范围出现剥落、露筋、锈蚀现象，或基础小范围出现剥落、露筋、锈蚀现象 | 剥落、露筋累计面积＞构件面积的3%且≤构件面积的10%，单处面积＞0.25m²且≤1.0m² | 承台大范围出现严重剥落、露筋、锈蚀现象且混凝土出现严重锈蚀裂缝，或基础较大范围出现剥落、露筋，主筋严重锈蚀 | 剥落、露筋累计面积＞构件面积的10%且≤构件面积的20%，单处面积＞1.0m² | 基础大量剥落、露筋且主筋有锈断现象，基础失稳 | 基础剥落、露筋累计面积＞构件面积的20%，单处面积＞1.0m²
混凝土梁式桥 | 下部 | 墩台基础 | 冲蚀 | 4 | 8 | 完好 | / | 基础或承台有轻微磨损、腐蚀现象，个别部位表面磨耗，粗骨料显露 | 累计面积≤构件面积的3% | 基础或承台大范围被侵蚀，有磨损、缩颈、露筋或者环状冻裂现象；或桩基顶面出现较大空洞 | 剥落、露筋累计面积＞构件面积的3%且≤构件面积的10% | 混凝土腐蚀或钢筋大量锈蚀并有锈断现象；或有严重冻融现象，造成大面积混凝土胀裂 | 累计面积＞构件面积的10% | / | /
混凝土梁式桥 | 下部 | 墩台基础 | 河底铺砌损坏 | 4 | 8 | 河底铺砌完好，无冲刷现象 | / | 河底铺砌局部轻微冲刷或损坏 | / | 河底铺砌冲刷较重或损坏严重 | / | 河底铺砌出现严重冲刷掏空或损坏 | / | / | /
混凝土梁式桥 | 下部 | 墩台基础 | 沉降 | 5 | 8 | 完好 | / | / | / | 出现轻微的下沉，发展缓慢或下沉趋于稳定 | / | 出现下沉现象，沉降量小于或等于规范值 | / | 基础不稳定，下沉现象严重，沉降量大于规范值，造成上部结构和桥面系变形过大 | /
混凝土梁式桥 | 下部 | 墩台基础 | 滑移和倾斜 | 5 | 8 | 完好 | / | / | / | 出现滑移或倾斜，导致支座和墩台支承面轻微损坏，或导致伸缩缝装置破坏、接缝减小、伸缩机能受损，但发展缓慢或下沉趋于稳定 | / | 基础出现滑移或倾斜，导致支座和墩台支承面被严重破坏，或导致伸缩装置破坏、接缝减少、伸缩机能完全丧失，或滑移量过大，梁端与胸墙紧贴 | / | 滑移量过大导致前墙破坏或局部破碎、压曲，或基础不稳定，滑移或倾斜现象严重，或导致梁体从支承面上滑落 | /
混凝土梁式桥 | 下部 | 墩台基础 | 裂缝 | 5 | 8 | 完好 | / | 结构应力异常，出现剪切裂缝，缝宽未超限 | 缝长≤截面尺寸的1/3 | 结构应力异常，出现剪切裂缝，缝宽未超限 | 缝长＞截面尺寸的1/3且≤截面尺寸的1/2 | 结构应力异常，出现剪切裂缝或混凝土出现碎裂 | 缝宽＞限值且≤1.0mm，缝长＞截面尺寸的1/2 | 结构应力异常，出现剪切裂缝，裂缝贯通，基础处于失稳状态，或基础出现结构性裂缝甚至断裂 | 缝宽＞1.0mm，缝长＞截面尺寸的1/2
混凝土梁式桥 | 下部 | 河床 | 堵塞 | 4 | 9 | 完好 | / | 局部有漂流物，堵塞河道 | / | 多处有漂流物堵塞河道 | / | 河道被完全堵塞 | / | / | /
混凝土梁式桥 | 下部 | 河床 | 冲刷 | 4 | 9 | 河床稳定，无冲蚀现象 | / | 局部轻微冲刷 | / | 冲刷较重，墩台有掏空现象，防护体损坏严重 | / | 河床压缩，出现严重冲刷掏空，危机桥梁安全 | / | / | /
混凝土梁式桥 | 下部 | 河床 | 河床变迁 | 4 | 9 | 完好 | / | 局部轻微淤积 | / | 河床淤泥严重，河床扩宽有变迁趋势 | / | 已出现变迁、扩宽现象，并有发展趋势 | / | / | /
混凝土梁式桥 | 下部 | 调治构造物 | 损坏 | 4 | 10 | 完好 | / | 构造物局部断裂，砌体松动、鼓肚、凹陷或灰浆脱落 | / | 表面出现大面积损坏或坡脚局部损坏 | / | 需要设置但没有设置调治构造物者 | / | / | /
混凝土梁式桥 | 下部 | 调治构造物 | 冲刷、变形 | 4 | 10 | 完好 | / | 边坡局部下滑，基础局部冲空 | / | 边坡大面积下滑，构造物出现下沉、倾斜，局部坍塌 | / | 构造物出现下沉、倾斜、坍塌，基础冲蚀严重 | / | / | /
混凝土梁式桥 | 桥面 | 沥青混凝土桥面铺装 | 变形（车辙、拥包、高低不平等） | 4 | 11 | 完好 | / | 局部出现波浪拥包；或局部有高低不平的现象；或局部出现车辙，深度较浅 | 波浪拥包面积≤10%，波峰波谷高差≤25mm；高低差≤25mm；铺装层出现车辙的面积≤10%，深度≤25mm | 多处出现波浪拥包；或多处有高低不平的现象；或较大面积出现车辙，深度较浅 | 波浪拥包面积＞10%且≤20%，波峰波谷高差≤25mm；高低差≤25mm；铺装层出现车辙的面积＞10%且≤20%，深度≤25mm | 大面积出现波浪拥包；或普遍有高低不平的现象；或大面积出现车辙，深度较深 | 波浪拥包面积＞20%，波峰波谷高差＞25mm；高低差＞25mm；铺装层出现车辙的面积＞20%，深度＞25mm | / | /
混凝土梁式桥 | 桥面 | 沥青混凝土桥面铺装 | 泛油 | 4 | 11 | 完好 | / | 局部出现泛油 | 面积≤10% | 多处出现泛油 | 面积＞10%且≤20% | 大面积出现泛油、磨光 | 面积＞20% | / | /
混凝土梁式桥 | 桥面 | 沥青混凝土桥面铺装 | 破损 | 4 | 11 | 完好 | / | 面层局部松散、露骨或局部浅坑槽 | 松散、露骨累计面积≤10%或坑槽深度≤25mm，累计面积≤3%，单处面积≤0.5m² | 多处松散、露骨或多处出现坑槽 | 松散、露骨累计面积＞10%且≤20%或坑槽深度≤25mm，累计面积大于3%且≤10%，单处面积＞0.5m²且≤1.0m² | 大部分松散、露骨或大部分有坑槽 | 松散、露骨累计面积＞20%或坑槽深度＞25mm，累计面积＞10%，单处面积＞1.0m² | / | /
混凝土梁式桥 | 桥面 | 沥青混凝土桥面铺装 | 裂缝 | 4 | 11 | 完好 | / | 局部龟裂，裂缝区无变形、无散落或局部块裂，裂缝区无散落或有纵横裂缝，裂缝壁无散落，无支缝 | 龟裂缝宽≤2.0mm，部分裂缝块度≤5.0m或块裂缝宽≤3.0mm，大部分裂缝块度＞1.0m或纵横裂缝缝长≤1.0m，缝宽≤3.0mm | 局部龟裂，状态明显，裂缝区有轻度散落或变形或局部块裂，裂缝区有散落或有纵横裂缝，裂缝壁有散落，有支缝 | 龟裂＞2.0mm且≤5.0mm，部分裂缝块度≤2.0m或块裂缝宽＞3.0mm，大部分裂缝块度＞0.5m且≤1.0m或纵横裂缝缝长＞1.0m且≤2.0m，缝宽＞3.0mm | 多处龟裂，特征显著，裂缝区变形明显、散落严重或多处块裂，裂缝区散落严重或有纵横通缝，裂缝壁散落，支缝严重 | 龟裂缝宽＞5.0mm，大部分裂缝块度≤2.0m或块裂缝宽＞3.0mm，大部分裂缝块度≤0.5m或纵横裂缝缝长＞2.0m，缝宽＞3.0mm | / | /
混凝土梁式桥 | 桥面 | 水泥混凝土桥面铺装 | 磨光、脱皮、露骨 | 4 | 11 | 完好 | / | 局部出现磨光、脱皮、露骨 | 面积≤10% | 多处出现磨光、脱皮、露骨 | 面积＞10%且≤20% | 大面积出现磨光、脱皮、露骨 | 面积＞20% | / | /
混凝土梁式桥 | 桥面 | 水泥混凝土桥面铺装 | 错台 | 4 | 11 | 完好 | / | 局部接缝两侧出现高差现象 | 高差≤10mm | 多处接缝两侧出现高差现象 | 高差＞10mm | 绝大多数接缝两侧出现高差现象 | 高差＞10mm | / | /
混凝土梁式桥 | 桥面 | 水泥混凝土桥面铺装 | 坑洞 | 4 | 11 | 完好 | / | 局部出现坑洞 | 深度≤1cm，直径≤3cm，或累计面积≤3% | 多处坑洞 | 深度＞1cm，直径＞3cm，或累计面积＞3%且≤10% | 大部分有坑洞 | 深度＞1cm，直径＞3cm，或累计面积＞10% | / | /
混凝土梁式桥 | 桥面 | 水泥混凝土桥面铺装 | 剥落 | 4 | 11 | 完好 | / | 局部接缝处出现浅层边角剥落，局部出现层状剥落 | 层状剥落累计面积≤10% | 多处接缝处出现中、深层边角剥落，局部出现层状剥落 | 层状剥落累计面积＞10%且≤20% | 大部分接缝处出现深层边角剥落，局部出现层状剥落 | 层状剥落累计面积＞20% | / | /
混凝土梁式桥 | 桥面 | 水泥混凝土桥面铺装 | 拱起 | 4 | 11 | 完好 | / | 接缝两侧出现轻微抬高 | 接缝拱起条数≤总数的10% | 接缝两侧出现较大抬高 | 接缝拱起条数＞总数的10%且≤总数的20% | 接缝两侧出现明显抬高 | 接缝拱起条数＞总数的20% | / | /
混凝土梁式桥 | 桥面 | 水泥混凝土桥面铺装 | 接缝料损坏 | 4 | 11 | 完成 | / | 接缝处填料老化、漏水，但尚未出现剥落、脱空，或被杂物填塞现象 | 填料老化、漏水≤整条缝的10% | 接缝处填料老化、漏水，部分填料脱空，或被杂物填塞 | 填料老化、漏水＞整条缝的10%且整条缝的20%，或脱空、填塞长度≤接缝长的1/3 | 接缝处填料老化、漏水，多处填料脱空，或被杂物填塞 | 填料老化、漏水＞整条缝20%，或脱空、填塞长度＞接缝长的1/3 | / | /
混凝土梁式桥 | 桥面 | 水泥混凝土桥面铺装 | 裂缝（板角断裂、破碎板） | 4 | 11 | 完好 | / | 局部存在横向裂缝、纵向裂缝或斜裂缝，但未贯通或板角处裂缝与纵横接缝相交或局部出现破损板，但未发生松动、沉陷等病害 | 裂缝缝宽＜3mm或交点距角点≤板块边长，裂缝缝宽＜3mm或每块板北分为2～3块 | 多数存在横向裂缝、纵向裂缝或斜裂缝，边缘有碎裂或板角处裂缝与纵横向接缝相交，边缘存在碎裂或出现较多破碎板，板块伴有松动、沉陷、唧泥等现象 | 裂缝缝宽≥3mm且≤10mm或交点距角点≤1/2板块边长，裂缝缝宽≥3mm且≤10mm或每块板被分为3～4块 | 大部分存在横向裂缝、纵向裂缝或斜裂缝，边缘有碎裂，并伴有错台出现或板角处裂缝与纵横向接缝相交，断角有松动或出现大量破碎板，板块伴有松动、沉陷、唧泥等现象 | 裂缝缝宽＞10mm或交点距角点≤1/2板块边长，缝宽＞10mm或每块板被分成4块以上 | / | /
混凝土梁式桥 | 桥面 | 伸缩缝装置 | 凹凸不平 | 4 | 12 | 完好 | / | 略有凹凸不平 | 差值≤1cm | 有明显凹凸不平 | 差值＞1cm且≤3cm | 严重凹凸不平 | 差值＞3cm | / | /
混凝土梁式桥 | 桥面 | 伸缩缝装置 | 锚固区缺陷 | 4 | 12 | 完好 | / | 锚固构件松动，或锚固螺栓松脱或混凝土轻微损坏，出现裂缝、剥落现象 | 数量≤10%或面积≤10% | 锚固构件松动，或锚固螺栓松脱但功能尚存或混凝土局部损坏 | 数量＞10%且≤20%或面积＞10%且≤20% | 锚固构件松动，或锚固螺栓松脱基本失效或混凝土大面积破损 | 数量＞20%或面积＞20% | / | /
混凝土梁式桥 | 桥面 | 伸缩缝装置 | 破损 | 4 | 12 | 完好 | / | 锚固构件松动、缺失，或焊缝开裂或橡胶条轻微损坏、老化或排水管发生轻微破损，但不影响功能 | 数量≤10%或面积≤20% | 锚固构件松动、缺失，或焊缝开焊，造成钢板破损或橡胶条老化、剥离或焊接处大部分出现裂缝，但未断裂或防水材料老化伴有局部脱落现象，或排水管破损、堵塞，尚能维持功能 | 数量＞10%且≤20%或面积＞20% | 严重老化，锚固构件松动、缺失、或焊缝开焊，造成钢板破损失效或焊接处出现剪断现象，或钢板其他部位出现剪断现象，或橡胶条完全剥离或脱落或防水材料老化，完全脱落，或排水管完全堵塞失效 | 数量＞20% | / | /
混凝土梁式桥 | 桥面 | 伸缩缝装置 | 失效 | 4 | 12 | 完好 | / | 上层槽口堵塞、卡死等原因，造成伸缩缝伸缩异常，车辆行驶时出现冲击和噪声 | / | 上层槽口堵塞、卡死等原因，造成伸缩缝不能自由变形，伸缩异常现象严重，伸缩缝出现明显损坏 | / | 伸缩缝异常导致失效 | / | / | /
混凝土梁式桥 | 桥面 | 人行道 | 破损 | 4 | 13 | 完好 | / | 出现少量坑槽、孔洞、裂缝、剥落、松动等现象 | 面积≤10% | 出现较多坑槽、孔洞、裂缝、剥落、松动等现象 | 面积＞10%且≤20% | 出现大量坑槽、孔洞、裂缝、剥落、松动等现象 | 面积＞20% | / | /
混凝土梁式桥 | 桥面 | 人行道 | 缺失 | 4 | 13 | 完好 | / | 人行道出现少量缺失现象 | 面积≤3% | 人行道出现较大面积缺损 | 面积＞3%且≤10% | 人行道出现大面积缺损 | 面积＞10% | / | /
混凝土梁式桥 | 桥面 | 护栏、栏杆 | 撞坏、缺失 | 4 | 14 | 完好 | / | 局部受到车辆冲撞，不影响功能，或构件脱落、缺失 | 损坏长度≤3% | 多处出现车辆冲撞引起的损坏，不影响功能，或构件脱落、缺失 | 损坏长度＞3%且≤10% | 收到车辆冲撞，失去效用，或构件脱落、缺失 | 损坏长度＞10% | / | /
混凝土梁式桥 | 桥面 | 护栏、栏杆 | 破损 | 4 | 14 | 完好 | / | 个别构件出现蜂窝麻面、剥落、锈蚀、裂缝、变形错位等现象 | 面积≤10% | 较多构件出现蜂窝麻面、剥落、露筋、锈蚀、裂缝、变形错位等现象 | 面积＞10%且≤20% | 大量构件出现剥落、露筋、锈蚀、裂缝、变形错位等现象 | 面积＞20% | / | /
混凝土梁式桥 | 桥面 | 防排水系统 | 排水不畅 | 4 | 15 | 完好 | / | 局部排水不畅，桥下出现漏水现象，或桥台支承面、翼墙面等平面受到污水污染 | / | 桥下多处出现漏水现象，或桥台支承面、翼墙面、前墙面等平面受到污水污染，支座锈蚀，或桥台后填料排水不畅，造成路堤轻微沉降 | / | 桥下普遍出现漏水现象，或桥台支承面、翼墙面、前墙面等平面被污水严重污染，支座严重锈蚀，或桥台后填料排水不畅，造成路堤明显沉降 | / | / | /
混凝土梁式桥 | 桥面 | 防排水系统 | 泄水管、引水槽缺陷 | 3 | 15 | 完好 | / | 较少泄水管、引水槽、排水孔出现堵塞，或排水设施构件破损、缺件、管体脱落、漏留泄水管 | 数量≤5% | 较多泄水管、引水槽、排水孔出现堵塞，或排水设施构件破损、缺件、管体脱落、漏留泄水管 | 数量＞5% | / | / | / | /
混凝土梁式桥 | 桥面 | 照明、标志 | 污损或损坏 | 4 | 16 | 完好 | / | 个别设施松动、锈蚀、损坏，或出现污损标志不清现象 | / | 多处设施松动、锈蚀、损坏，或出现污损标志不清现象 | / | 大部分设施松动、锈蚀、损坏，危及行车安全 | / | / | /
混凝土梁式桥 | 桥面 | 照明、标志 | 照明设施缺失 | 4 | 16 | 完好 | / | 少量照明设施缺失 | 面积≤10% | 较多照明设施缺失 | 面积＞10%且≤20% | 大量照明设施缺失，危及行车安全 | / | / | /
混凝土梁式桥 | 桥面 | 照明、标志 | 标志脱落、缺失 | 3 | 16 | 完好 | / | 个别标志脱落、缺失，或需要标志的位置没有相应标志 | / | 多处标志脱落、缺失，或需要标志的位置没有相应标志 | / | / | / | / | /
钢梁桥 | 上部 | 上部承重构件（主梁、挂梁） | 涂层劣化 | 4 | 1 | 完好 | / | 涂层个别位置出现流痕、气泡、白化、漆膜发黏、针孔、起皱或皱纹、表面粉化、变色起皮、脱落等缺陷 | 累计面积≤构件面积的10% | 涂层出现较严重流痕、气泡、白化、漆膜发黏、针孔、起皱或皱纹、表面粉化、变色起皮、脱落等缺陷 | 累计面积≥构件面积的10%且≤构件面积的50% | 涂层出现严重流痕、气泡、白化、漆膜发黏、针孔、起皱或皱纹、表面粉化、变色起皮、脱落等缺陷 | 累计面积>构件面积的50%
钢梁桥 | 上部 | 上部承重构件（主梁、挂梁） | 锈蚀 | 4 | 1 | 完好 | / | 构件表面发生轻微锈蚀，部分氧化皮或漆层出现剥落 | 锈蚀累计面积≤构件面积的5% | 构件表面有较多点蚀现象，氧化皮、油漆层因锈蚀而部分剥落或可以刮除，重要部位有锈蚀成洞现象 | 锈蚀累计面积>构件面积的5%且≤构件面积的15%，或锈蚀孔洞≤􀀐3个，工字梁孔洞直径≤30mm，板梁≤50mm，且边缘完好；珩梁孔洞直径≤30mm，且≤杆件宽度的15% | 构件表面有大量点蚀现象，氧化皮、油漆层因锈蚀而全面剥离，重要部位被锈蚀成洞 | 锈蚀累计面积>构件面积的15%，或锈蚀孔洞>3个，工字梁孔洞直径>30mm，板梁>50mm，且边缘完好；桁梁孔洞直径>30mm，或>杆件宽度的15%
钢梁桥 | 上部 | 上部承重构件（主梁、挂梁） | 焊缝开裂 | 5 | 1 | 完好 | / | 焊缝部位涂层有少量裂纹 | / | 焊缝部位涂层有大量裂纹，受拉翼缘边焊缝存在裂缝，其他部位焊缝无裂缝 | 主梁、纵横梁受拉翼缘边焊缝开裂长度≤5mm | 主要构件焊缝出现较多裂缝，构件出现变形 | 主梁、纵横梁受拉翼缘边焊缝开裂长度>5mm且≤lOmm，其他位置焊缝开裂长度≤5mm | 主要构件焊缝存在大量裂缝甚至完全开裂，主要构件存在明显的变形，变形大于规范值 | 主梁、纵横梁受拉翼缘边焊缝开裂长度>lOmm，其他位置焊缝开裂长度>5mm
钢梁桥 | 上部 | 上部承重构件（主梁、挂梁） | 铆钉（螺栓）损失 | 5 | 1 | 完好 | / | 铆钉（螺栓）少量损坏、松动或丢失，造成联结部位铆钉（螺栓）失效 | 损坏、失效数量≤总量的1% | 铆钉（螺栓）有较多损坏、松动或丢失，造成联结部位铆钉（螺栓）失效 | 损坏、失效数量>总量的1%且≤总量的10% | 主要构件铆钉（螺栓）有较多损坏、松动或丢失，造成联结部铆钉（螺栓）失效，构件出现明显变形 | 损坏、失效数量>总量的10%且≤总量的30% | 主要构件铆钉（螺栓）有大量损坏、松动或丢失，造成联结部位铆钉（螺栓）失效，主要构件存在明显的永久变形，变形大于规范值 | 损坏、失效数量>总量的30%
钢梁桥 | 上部 | 上部承重构件（主梁、挂梁） | 构件裂缝 | 5 | 1 | 完好 | / | 钢构件出现极少量细小裂纹 | / | 钢构件出现较多细小裂缝，截面削弱，捏不影响正常使用 | 主梁、纵横梁受拉翼缘边裂缝长度≤3mm，或受拉翼缘焊接盖板端部裂缝长度≤lOmm丑，或指梁端横梁与纵梁连接处下端以及腹杆接头处裂缝长度≤20mm | 主要构件出现较多裂缝，截面削弱 | 主梁、纵横梁受拉翼缘边裂缝长度>3mm且≤5mm，或受拉翼缘焊接盖板端部裂缝长度>lOmm且≤20mm，或衍梁端横梁与纵梁连接处下端以及腹杆接头处费缝长度>20mm且≤50mm | 主要构件出现较多严重裂缝，截面削弱，主要构件存在明显的永久变形，变形大于限值 | 主梁、纵横梁受拉翼缘边裂缝长度>5mm，或受拉翼缘焊接盖板端部裂缝长>20mm，或指梁端横梁与纵梁连接处下端以及腹杆接头处裂缝长度>50mm
钢梁桥 | 上部 | 上部承重构件（主梁、挂梁） | 跨中挠度 | 5 | 1 | 完好 | / | / | / | 挠度小于限值 | 简支或连续板梁跨中最大挠度≤计算跨径的1/800或简支或连续有了架跨中最大挠度≤计算跨径的1/1000 | 主要构件挠度接近限值，裂缝状况较严重 | 简支或连续板梁跨中最大挠度>计算跨径的1/800且≤计算跨径的1/600；或简支或连续和架跨中最大挠度>计算跨径的1/1000且≤计算跨径的1/800 | 主要构件挠度大于限值，存在明显的永久变形，裂缝状况严重，严重影响承载力，有不正常移动并影响结构安全 | 筒支或连续板梁跨中最大挠度>计算跨径的1/600;或简支或连续和架跨中最大挠度>计算跨径的1/800
钢梁桥 | 上部 | 上部承重构件（主梁、挂梁） | 构件变形 | 5 | 1 | 完好 | / | / | / | 个别次要构件出现异常变形，行车稍感振动或摇晃 | 构件竖向弯曲矢度≤跨度的1/1500；或板梁、纵梁、横梁及工字梁横向弯曲矢度≤自由长度1/8000且<15mm；或桁梁的压力杆件弯曲矢度≤杆件自由长度的1/1500；或拉力杆件弯曲矢度≤杆件自由长度的1/800，腹杆、连接杆件弯曲矢度≤杆件自由长度的1/500 | 个别主要承重构件出现异常变形，行车有明显振动或摇晃并伴有异常声音 | 构件竖向弯曲矢度>跨度的1/1500且≤跨度的1/1000;或板梁、纵梁、横梁及工字梁横向弯曲矢度>自由长度的1/8000且≤自由长度的1/5000，且<20mm；或桁梁的压力杆件弯曲矢度杆件>自由长度的1/1500且≤自由长度的1/1000；或拉力杆件弯曲矢度>杆件自由长度的1/800且≤杆件自由长度的1/500，腹杆、连接杆件弯曲矢度>杆件自由长度的1/500且≤杆件自由长度的1/300 | 较多主要承重构件有异常变形，变形大于规范值，影响桥梁结构安全 | 构件坚向弯曲矢度>跨度的1/1000；或板梁、纵梁、横梁及工字梁横向弯曲矢度>自由长度1/5000且>20mm；或和梁的压力杆件弯曲矢度>杆件自由长度的1/1000；或拉力杆件弯曲矢度>杆件自由长度的1/500，腹杆、连接杆件弯曲矢度>杆件自由长度的1/300
钢梁桥 | 上部 | 上部承重构件（主梁、挂梁） | 构件变位 | 5 | 1 | 完好 | / | / | / | 横向联结件出现松动，纵向接缝开裂较大 | / | 主要构件存在明显的永久变形，变形小于或等于规范值，或桥面竖向呈波形 |  | 主要构件存在明显的永久变形，变形大于规范值，结构振动或摇晃显著、有不正常移动
钢梁桥 | 上部 | 上部一般构件（湿接锋、横隔板等） | 涂层劣化 | 4 | 2 | 完好 | / | 涂层个别位置出现流痕、气泡、白化、漆膜发黏、针孔、起皱或皱纹、表面粉化、变色起皮、脱落等缺陷 | 累计面积≤构件面积的10% | 涂层出现较严重流痕、气泡、白化、漆膜发黏、针孔、起皱或皱纹、表面粉化、变色起皮、脱落等缺陷 | 累计面积≥构件面积的10%且≤构件面积的50% | 涂层出现严重流痕、气泡、白化、漆膜发黏、针孔、起皱或皱纹、表面粉化、变色起皮、脱落等缺陷 | 累计面积>构件面积的50%
钢梁桥 | 上部 | 上部一般构件（湿接锋、横隔板等） | 锈蚀 | 4 | 2 | 完好 | / | 构件表面发生轻微锈蚀，部分氧化皮或漆层出现剥落 | 锈蚀累计面积≤构件面积的5% | 构件表面有较多点蚀现象，氧化皮、油漆层因锈蚀而部分剥落或可以刮除，重要部位有锈蚀成洞现象 | 锈蚀累计面积>构件面积的5%且≤构件面积的15%，或锈蚀孔洞≤􀀐3个，工字梁孔洞直径≤30mm，板梁≤50mm，且边缘完好；珩梁孔洞直径≤30mm，且≤杆件宽度的15% | 构件表面有大量点蚀现象，氧化皮、油漆层因锈蚀而全面剥离，重要部位被锈蚀成洞 | 锈蚀累计面积>构件面积的15%，或锈蚀孔洞>3个，工字梁孔洞直径>30mm，板梁>50mm，且边缘完好；桁梁孔洞直径>30mm，或>杆件宽度的15%
钢梁桥 | 上部 | 上部一般构件（湿接锋、横隔板等） | 焊缝开裂 | 5 | 2 | 完好 | / | 焊缝部位涂层有少量裂纹 | / | 焊缝部位涂层有大量裂纹，受拉翼缘边焊缝存在裂缝，其他部位焊缝无裂缝 | 主梁、纵横梁受拉翼缘边焊缝开裂长度≤5mm | 主要构件焊缝出现较多裂缝，构件出现变形 | 主梁、纵横梁受拉翼缘边焊缝开裂长度>5mm且≤lOmm，其他位置焊缝开裂长度≤5mm | 主要构件焊缝存在大量裂缝甚至完全开裂，主要构件存在明显的变形，变形大于规范值 | 主梁、纵横梁受拉翼缘边焊缝开裂长度>lOmm，其他位置焊缝开裂长度>5mm
钢梁桥 | 上部 | 上部一般构件（湿接锋、横隔板等） | 铆钉（螺栓）损失 | 5 | 2 | 完好 | / | 铆钉（螺栓）少量损坏、松动或丢失，造成联结部位铆钉（螺栓）失效 | 损坏、失效数量≤总量的1% | 铆钉（螺栓）有较多损坏、松动或丢失，造成联结部位铆钉（螺栓）失效 | 损坏、失效数量>总量的1%且≤总量的10% | 主要构件铆钉（螺栓）有较多损坏、松动或丢失，造成联结部铆钉（螺栓）失效，构件出现明显变形 | 损坏、失效数量>总量的10%且≤总量的30% | 主要构件铆钉（螺栓）有大量损坏、松动或丢失，造成联结部位铆钉（螺栓）失效，主要构件存在明显的永久变形，变形大于规范值 | 损坏、失效数量>总量的30%
钢梁桥 | 上部 | 上部一般构件（湿接锋、横隔板等） | 构件裂缝 | 5 | 2 | 完好 | / | 钢构件出现极少量细小裂纹 | / | 钢构件出现较多细小裂缝，截面削弱，捏不影响正常使用 | 主梁、纵横梁受拉翼缘边裂缝长度≤3mm，或受拉翼缘焊接盖板端部裂缝长度≤lOmm丑，或指梁端横梁与纵梁连接处下端以及腹杆接头处裂缝长度≤20mm | 主要构件出现较多裂缝，截面削弱 | 主梁、纵横梁受拉翼缘边裂缝长度>3mm且≤5mm，或受拉翼缘焊接盖板端部裂缝长度>lOmm且≤20mm，或衍梁端横梁与纵梁连接处下端以及腹杆接头处费缝长度>20mm且≤50mm | 主要构件出现较多严重裂缝，截面削弱，主要构件存在明显的永久变形，变形大于限值 | 主梁、纵横梁受拉翼缘边裂缝长度>5mm，或受拉翼缘焊接盖板端部裂缝长>20mm，或指梁端横梁与纵梁连接处下端以及腹杆接头处裂缝长度>50mm
钢梁桥 | 上部 | 上部一般构件（湿接锋、横隔板等） | 跨中挠度 | 5 | 2 | 完好 | / | / | / | 挠度小于限值 | 简支或连续板梁跨中最大挠度≤计算跨径的1/800或简支或连续有了架跨中最大挠度≤计算跨径的1/1000 | 主要构件挠度接近限值，裂缝状况较严重 | 简支或连续板梁跨中最大挠度>计算跨径的1/800且≤计算跨径的1/600；或简支或连续和架跨中最大挠度>计算跨径的1/1000且≤计算跨径的1/800 | 主要构件挠度大于限值，存在明显的永久变形，裂缝状况严重，严重影响承载力，有不正常移动并影响结构安全 | 筒支或连续板梁跨中最大挠度>计算跨径的1/600;或简支或连续和架跨中最大挠度>计算跨径的1/800
钢梁桥 | 上部 | 上部一般构件（湿接锋、横隔板等） | 构件变形 | 5 | 2 | 完好 | / | / | / | 个别次要构件出现异常变形，行车稍感振动或摇晃 | 构件竖向弯曲矢度≤跨度的1/1500；或板梁、纵梁、横梁及工字梁横向弯曲矢度≤自由长度1/8000且<15mm；或桁梁的压力杆件弯曲矢度≤杆件自由长度的1/1500；或拉力杆件弯曲矢度≤杆件自由长度的1/800，腹杆、连接杆件弯曲矢度≤杆件自由长度的1/500 | 个别主要承重构件出现异常变形，行车有明显振动或摇晃并伴有异常声音 | 构件竖向弯曲矢度>跨度的1/1500且≤跨度的1/1000;或板梁、纵梁、横梁及工字梁横向弯曲矢度>自由长度的1/8000且≤自由长度的1/5000，且<20mm；或桁梁的压力杆件弯曲矢度杆件>自由长度的1/1500且≤自由长度的1/1000；或拉力杆件弯曲矢度>杆件自由长度的1/800且≤杆件自由长度的1/500，腹杆、连接杆件弯曲矢度>杆件自由长度的1/500且≤杆件自由长度的1/300 | 较多主要承重构件有异常变形，变形大于规范值，影响桥梁结构安全 | 构件坚向弯曲矢度>跨度的1/1000；或板梁、纵梁、横梁及工字梁横向弯曲矢度>自由长度1/5000且>20mm；或和梁的压力杆件弯曲矢度>杆件自由长度的1/1000；或拉力杆件弯曲矢度>杆件自由长度的1/500，腹杆、连接杆件弯曲矢度>杆件自由长度的1/300
钢梁桥 | 上部 | 上部一般构件（湿接锋、横隔板等） | 构件变位 | 5 | 2 | 完好 | / | / | / | 横向联结件出现松动，纵向接缝开裂较大 | / | 主要构件存在明显的永久变形，变形小于或等于规范值，或桥面竖向呈波形 |  | 主要构件存在明显的永久变形，变形大于规范值，结构振动或摇晃显著、有不正常移动
钢梁桥 | 上部 | 橡胶支座 | 板式支座老化变质、开裂 | 5 | 3 | 完好 | / | 轻微老化，表面有脏污，出现裂缝 | 裂缝宽度≤l.Omm，裂缝长度>相应边长10% | 橡胶支座老化变形，裂缝较严重 | 裂缝宽度>lmm且≤2mm，裂缝长度>相应边长的25% | 橡胶支应老化破裂，裂缝严重，且造成其他构件产生较严重病害 | 裂缝宽度：>2mm，裂缝长度>相应边长的25% | 橡胶支座老化破裂，裂缝非常严重，已经失去正常支承功能，且使相关上下部结梅受到异常约束，造成严重损坏，主梁出现严重变形 | 裂缝宽度：>2mm，裂缝长度>相应边长的50%
钢梁桥 | 上部 | 橡胶支座 | 板式支座缺陷 | 4 | 3 | 完好 | / | 有外鼓现象 | 沿支座一侧外鼓长度≤相应边长的10% | 外鼓现象较严重，或钢板局部外露 | 沿支座一侧外鼓长度≤相应边长的10%且≤相应边长的25%，或钢板外露长度>100mm | 外鼓现象较严重，或钢板大部分外露 | 沿支座一侧外鼓长度≤相应边长的25%，或钢板外露长度>100mm
钢梁桥 | 上部 | 橡胶支座 | 板式支座位置串动、脱空或剪切超限 | 5 | 3 | 完好 | / | 座出现剪切变形或位置略有偏移 | / | 支座出现剪切变形或位置有较大偏移 | 剪切角度≤45 | 支座串动较严重，或出现脱空现象，或出现严重变形 | 串动长度≤相应边长的25%毛，或剪切角度>45且≤60 | 串动严重并造成桥梁其他构件出现较严重病害；支座错位、E扭动、变形严重，已经失去正常支承功能，造成相关上下部结构严重损坏，主梁出现严重变形 | 串动长度>相应边长的25%；剪切角度>60°
钢梁桥 | 上部 | 橡胶支座 | 盆式支座组件损坏 | 5 | 3 | 完好 | / | 盆底四角题起，或钢盆出现较多锈蚀，或支座底板局部裂纹、掉角 | / | 钢件非主要受力部位出现脱焊，或钢盆出现较多锈蚀并伴有剥落，或i涂盆底、盆环外其他部位开裂，或底板产生变形，混凝土酥裂，露筋、掉角 | / | 大量锚栓剪断，或底板变形，大部分压碎、剥离，造成相关上下部结构受到异常约束，损坏严重 | 锚栓剪断≤50% | 有大量的锚检剪断或盆环开裂、脱焊，支座破损、缺失严重，已经失去正常支承功能，造成相关上下部结构严重损坏，主梁出现严重变形 | 锚栓剪断>50%
钢梁桥 | 上部 | 橡胶支座 | 聚四氯乙烯滑板磨摸 | 4 | 3 | 完好 | / | 磨损较少 | 聚四氟乙烯滑板外露高度≥0.5mm | 磨损较多 | 聚四氟乙烯滑板外露高度≥0.2mm且<0.5mm | 磨损严重，并造成其他构件出现病害 | 聚四氟乙烯滑板外露高度≤0.2mm
钢梁桥 | 上部 | 橡胶支座 | 盆式支座位移、转角超眼 | 4 | 3 | 完好 | / | / | / | 有位移现象，或有较大转角，转角超出设计值 | 位移≤lOmm，或转角≤设计转角20% | 位移现象较明显，或有很大转角，转角远超出设计值 | 位移>lOmm，或转角>设计转角20%
钢梁桥 | 上部 | 钢支座 | 钢支座组件或功能缺陷 | 4 | 3 | 完好 | / | 有锈蚀现象；或牙板咬死；或个别锚检c出现剪断现象；或底板与垫石没有密贴，出现较大缝醋 | 锚栓剪断数量运5%；或底板与势垫石缝隙宽度≤2.Omm,深度＞50mm | 大部分有锈蚀现象，并有剥落，或非主要受力部件出现脱焊；或牙板折断，辍轴连杆螺丝剪断；或锚栓剪断数量较多，螺杆松动；或鹿板与垫石没有密贴，出现很大的缝隙，出现翻浆、积水 | 锚检剪断数量>5%且≤30%；或底板与垫石缝隙宽度>2.0mm，深度≥支座相应边长的25% | 主要受力部件脱焊；或支座不能活动；或大量锚钉或锚检剪断；或垫石出现严重裂损 | 锚钉或锚检剪断数量>30%
钢梁桥 | 上部 | 钢支座 | 钢支座位移、转角超限 | 4 | 3 | 完好 | / | / | / | 位移大于限值 | 纵向位移≤5mm，或横向位移≤2mm | 位移大于限值严重，或倾斜度超标 | 纵向位移>5mm，或横向位移>2mm
钢梁桥 | 上部 | 钢支座 | 钢支座部件磨摄、裂缝 | 4 | 3 | 完好 | / | 钢部件磨损出现凹陷，或出现微裂缝 | 磨损凹陷≤1.0mm，或裂缝深度≤5.0mm | 钢部件磨损出现凹陷，或出现较大裂缝 | 磨损凹陷>1.Omm且≤3.0mm，或裂缝深度>5.Omm且<10.0mm | 钢部件磨损出现严重凹陷，或出现较严重裂缝 | 磨损凹陷>3.0mm，或裂缝深度>10.0mm
钢梁桥 | 上部 | 混凝土摆式支座 | 混凝土缺损 | 4 | 3 | 完好 | / | 局部混凝土兢皮、露筋、裂纹、剥离、掉角 | 累计面积≤构件面积的5% | 较大范围泪凝土脱皮、露筋、酥裂 | 累计面积>构件面积的5%且≤构件面积的20%，或单处面积≤l.Om2 | 大革围1昆凝土脱皮、露筋、压碎 | 累计面积>构件面积的20%
钢梁桥 | 上部 | 混凝土摆式支座 | 活动支应滑动面不平整、生锈咬死 | 4 | 3 | 完好 | / | / | / | 滑动固不平整、出现生锈现象 |  | 滑动面不平整、生锈咬死，支座不活动
钢梁桥 | 上部 | 混凝土摆式支座 | 轴承有裂纹、切口或偏移 | 4 | 3 | 完好 | / | / | / | 轴承有裂纹、切口或偏移，影响了活动能力 | / | 轴承有裂纹、切口或偏移，失去了活动能力 | /
钢梁桥 | 上部 | 悬索桥横向、竖向支座 | 螺纹、螺幡松动或锚螺杆剪切 | 5 | 3 | 完好 | / | 个别螺纹、螺帽轻微松动，或个别锚螺杆出现轻微剪切变形 | / | 螺纹、螺帽出现松动，个别出现脱落，或锚螺杆出现剪切变形甚至剪断 | 螺纹、螺帽松动数量≤3%，或锚螺杆剪切变形数量≤10% | 螺纹、螺帽出现松动、脱落甚至个别出现断裂，或锚螺杆出现剪切变形、剪断现象,并且造成相关上下部结构受到异常约束，出现损坏 | 螺纹、螺申自出现松动、脱落甚至断裂的数量>3%且≤10%，或锚螺杆出现剪切变形数量>10%且≤20%，锚螺杆剪断数量≤10% | 螺纹、螺帽松动、脱落、断裂现象，或锚螺杆出现剪切变形、剪断现象，支座已经失去正常支承功能，并且造成相关上下部结构受到异常约束，严重损坏，主梁出现严重变形或挠度大于限值 | 螺纹、螺帽出现松动、服藩甚至断裂的数量>10%，或锚螺杆出现剪切变形数量>20%，锚螺杆剪断数量>10%
钢梁桥 | 上部 | 悬索桥横向、竖向支座 | 上下座板（盆）锈蚀 | 4 | 3 | 完好 | / | 局部出现锈蚀 | 锈蚀面积≤5% | 出现锈蚀，个别位置有剥落 | 锈蚀面积>5%且≤20% | 出现锈蚀，大多数位置有剥落 | 锈蚀面积≥20%
钢梁桥 | 上部 | 悬索桥横向、竖向支座 | 纵横线扭转 | 4 | 3 | 完好 | / | / | / | 纵横线发生轻微扭转 | 纵横线扭转≤1.0mm | 纵横线发生较大扭转 | 纵横线扭转>1.0mm
钢梁桥 | 下部 | 翼墙、耳墙 | 破损 | 4 | 4 | 完好 | / | 局部混凝土出现空洞、孔洞、剥落，或砖石表面小块脱落 | 累计面积≤构件面积的5%，单处面积小于等于0.5m² | 较大范围混凝土或砖石出现空洞、孔洞、剥落 | 累计面积＞构件面积的5%且≤构件面积的20%,单处面积≤1.0m² | 大范围混凝土或砖石出现空洞、孔洞、剥落 | 累计面积＞构件面积的20% | / | /
钢梁桥 | 下部 | 翼墙、耳墙 | 位移 | 4 | 4 | 完好 | / | / | / | 存在明显的永久变形，单无明显的外倾、下沉，或出现填料损失，但仍可起到挡土的作用 | / | 有下沉、滑动现象，造成翼墙断裂，外倾失稳，砌体变形，部分倒塌，或填料严重流失，失去挡土功能 | / | / | /
钢梁桥 | 下部 | 翼墙、耳墙 | 鼓肚、砌体松动 | 4 | 4 | 完好 | / | 局部鼓肚，砌体松动 | / | 大面积鼓肚，砌体松动 | / | 大面积鼓肚，砌体松动，甚至出现严重渗漏 | / | / | /
钢梁桥 | 下部 | 翼墙、耳墙 | 裂缝 | 4 | 4 | 完好或有轻微网裂 | 网裂总面积≤10% | 较多网裂。出现个别裂缝，缝宽未超限 | 网裂种面积＞10% | 出现多处裂缝，未贯通，缝宽超限，或翼墙或耳墙有断裂，与前墙脱开脱开现象 | / | 出现通缝，裂缝超限，或翼墙或耳墙断裂，与前墙完全脱开 | / | / | /
钢梁桥 | 下部 | 锥坡、护坡 | 缺陷 | 4 | 5 | 完好 | / | 铺砌面局部隆起、凹陷、开裂，砌缝砂浆脱落，或局部铺砌面下滑，坡角损坏 | 缺陷面积≤10% | 铺砌面出现大面积隆起、凹陷、开裂，砌缝砂浆脱落 | 缺陷面积＞10%且小于等于20% | 出现空洞，破损等，丧失锥坡、护坡功能，或锥坡体和坡脚损坏严重，大面积滑坡、坍塌，坡顶下降较大，锥坡、护坡作用明显降低 | 缺陷面积＞20% | / | /
钢梁桥 | 下部 | 锥坡、护坡 | 冲刷 | 4 | 5 | 完好 | / | 局部冲成浅坑 | / | 坡脚局部冲蚀，冲成深坑、沟或槽 | / | 锥坡体和坡脚冲蚀严重，基础有掏空现象 | / | / | /
钢梁桥 | 下部 | 桥墩 | 蜂窝、麻面 | 3 | 6 | 完好 | / | 轻微蜂窝、麻面 | 累计面积≤构件面积的20%，单处面积≤1.0m² | 较多蜂窝、麻面 | 累计面积＞构件面积的20%，单处面积大于1.0m² | / | / | / | /
钢梁桥 | 下部 | 桥墩 | 剥落、露筋 | 4 | 6 | 完好 | / | 局部混凝土剥落、露筋 | 累计面积≤构件面积的3%，单处面积≤0.5m² | 较大范围混凝土剥落、露筋 | 累计面积＞构件面积的3%且≤构件面积的10%，单处面积≤1.0m² | 大范围混凝土剥落、露筋 | 累计面积＞构件面积的10%，单处面积＞1.0m² | / | /
钢梁桥 | 下部 | 桥墩 | 空洞、孔洞 | 4 | 6 | 完好 | / | 局部空洞、孔洞 | 累计面积≤构件面积的3%，单处面积≤0.5m² | 较大范围空洞、孔洞 | 累计面积＞构件面积的3%且≤构件面积的10%，单处面积≤0.5m²或最大深度≤25mm | 大范围空洞、孔洞 | 累计面积＞构件面积的10%，单处面积＞0.5m²或最大深度＞25mm | / | /
钢梁桥 | 下部 | 桥墩 | 钢筋锈蚀 | 5 | 6 | 完好 | / | 有锈蚀现象 | / | 钢筋锈蚀，混凝土表面有沿主筋方向的裂缝或混凝土表面有锈迹 | / | 大量主筋锈蚀，混凝土表面保护层剥落，钢筋裸露，甚至出现主筋锈断现象 | / | 钢筋严重锈蚀，主筋锈断，混凝土表面严重开裂，出现严重滑动或倾斜等现象 | /
钢梁桥 | 下部 | 桥墩 | 混凝土碳化、腐蚀 | 4 | 6 | 无碳化现象 | / | 有少量碳化或腐蚀现象，且所有碳化深度均小于混凝土保护层厚度 | / | 部分位置出现碳化现象，局部碳化深度大于混凝土保护层厚度，混凝土表面少量胶凝料松散粉化，或构件受强酸性液体或砌体腐蚀，造成混凝土受到腐蚀，或钢筋出现少量锈蚀，或有冻融现象，造成混凝土出现胀裂 | / | 大部分位置碳化，碳化深度大于混凝土保护层厚度，混凝土表面胶凝料大量松散粉化，或构件受强酸性液体或气体腐蚀，造成混凝土腐蚀或钢筋大量锈蚀，或有冻融现象，造成混凝土严重胀裂 | / | / | /
钢梁桥 | 下部 | 桥墩 | 磨损 | 4 | 6 | 完好 | / | 有磨损现象，个别部位表面磨耗，粗集料显露 | 累计面积≤构件面积的5% | 较大范围有磨损、缩颈现象，并出现露筋或锈蚀 | 累计面积＞构件面积的5%且≤构件面积的20% | 大范围有磨损、缩颈现象，混凝土剥落，大范围出现露筋现象，裸露钢筋锈蚀 | 累计面积＞构件面积的20% | / | /
钢梁桥 | 下部 | 桥墩 | 圬工砌体缺陷 | 4 | 6 | 完好 | / | 砌体局部出现灰缝脱落现象，或砌体局部出现破损、剥落等现象 | 灰缝脱落累计长度≤构件截面长度的10%，或破损、剥落累计面积≤构件面积的3% | 砌体大范围出现灰缝脱落现象，或砌体较大范围出现破损、剥落。局部变形等现象 | 灰缝脱落累计长度＞构件截面长度的10%，或破损、剥落、局部变形等累计面积＞构件面积的3%且≤构件面积的10% | 砌体大范围出现破损、剥落、松动、变形等现象 | 破损、剥落、松动、变形等累计面积＞构件面积的10% | / | /
钢梁桥 | 下部 | 桥墩 | 位移 | 5 | 6 | 完好 | / | / | / | 桥墩出现轻微下沉、倾斜滑动等，发展缓慢或趋向稳定 | / | 桥墩出现滑动、下沉、倾斜，变形小于或等于规范值 | / | 桥墩不稳定，出现严重滑动、下沉、位移、倾斜现象，造成结构和桥面变形过大，变形大于规范值或不能正常行车 | /
钢梁桥 | 下部 | 桥墩 | 裂缝 | 5 | 6 | 完好，无裂缝 | / | 网状裂缝：局部网状裂缝；墩身的水平裂缝：较少裂缝，缝宽未超限；竖向裂缝：较少裂缝，缝宽未超限；不等高的墩盖梁上的竖向裂缝：较少裂缝，缝宽未超限；悬臂桥墩角隅处的裂缝：较少裂缝，缝宽未超限；镶面是突出的裂缝：局部开裂 | 网状裂缝：累计面积≤构件面积的20%，单处面积≤1.0m²；墩身的水平裂缝：缝长≤墩身直径或墩身宽度的1/8；竖向裂缝：缝长≤截面尺寸的1/3；悬臂桥墩角隅处的裂缝：缝长≤截面尺寸的1/3；镶面石突出的裂缝：累计面积≤构件面积的10%，单处面积≤0.5m² | 网状裂缝：局部网状裂缝；从基础向上发展至墩身的裂缝：较多裂缝，缝宽未超限；墩身的水平裂缝：较多裂缝，缝宽未超限；墩身的剪切破坏：较多裂缝，缝宽未超限；不等高的墩盖梁上的竖向裂缝：较多裂缝，缝宽未超限；悬臂桥墩角隅处的裂缝：较多裂缝，缝宽未超限；镶面石突出的裂缝：局部开裂，少量裂缝宽度超限 | 网状裂缝：累计面积＞构件表面积的20%，单处面积＞1.0m²；从基础向上发展至墩身的裂缝：缝长≤截面尺寸的1/3，间距≥50cm；墩身的水平裂缝：缝长＞墩身直径或墩身宽度的1/8且≤墩身直径或墩身宽度的1/2；墩身的剪切破坏：缝长≤截面尺寸的1/3；竖向裂缝：缝长＞截面尺寸的1/5且≤截面尺寸的1/3间距≥截面尺寸的2/3；悬臂桥墩角隅处的裂缝：缝长＞截面尺寸的1/3缺≤截面尺寸的1/2；镶面石突出的裂缝：累计面积＞构件面积的10%且≤构件面积的20%，单处面积≤1.0m² | 从基础向上发展至墩身的裂缝：存在大量裂缝，缝宽大多超限；墩身的水平裂缝：存在大量裂缝，缝宽大多超限；墩身的剪切破坏：缝宽超限；竖向裂缝：存在大量裂缝，缝宽大多超限；悬臂桥墩角隅处的裂缝：缝宽超限；不等高的墩盖梁上的竖向裂缝：存在大量裂缝，缝宽大多超限，少部分混凝土出现剥落、露筋；镶面石突出的裂缝：多处开裂，裂缝宽度大多超限 | 从基础向上发展至墩身的裂缝：缝长＞截面尺寸的1/3，间距＜50cm；墩身的水平裂缝：缝长＞墩身直径或墩身宽度的1/2；墩身的剪切破坏：缝长＞截面尺寸的1/3；竖向裂缝：缝长＞截面尺寸的1/3，间距＜30cm；悬臂桥墩角隅处的裂缝：缝长＞截面尺寸的1/2；不等高的墩盖梁上的竖向裂缝：缝长＞截面尺寸的2/3；镶面石突出的裂缝：累计面积＞构件面积的20% | 桥墩出现结构性裂缝，缝宽超限，裂缝有开合现象，桥墩变形失稳 | /
钢梁桥 | 下部 | 桥墩(盖梁、系梁) | 蜂窝、麻面 | 3 | 6 | 完好 | / | 轻微蜂窝、麻面 | 累计面积≤构件面积的20%，单处面积≤1.0m² | 较多蜂窝、麻面 | 累计面积＞构件面积的20%，单处面积大于1.0m² | / | / | / | /
钢梁桥 | 下部 | 桥墩(盖梁、系梁) | 剥落、露筋 | 4 | 6 | 完好 | / | 局部混凝土剥落、露筋 | 累计面积≤构件面积的3%，单处面积≤0.5m² | 较大范围混凝土剥落、露筋 | 累计面积＞构件面积的3%且≤构件面积的10%，单处面积≤1.0m² | 大范围混凝土剥落、露筋 | 累计面积＞构件面积的10%，单处面积＞1.0m² | / | /
钢梁桥 | 下部 | 桥墩(盖梁、系梁) | 空洞、孔洞 | 4 | 6 | 完好 | / | 局部空洞、孔洞 | 累计面积≤构件面积的3%，单处面积≤0.5m² | 较大范围空洞、孔洞 | 累计面积＞构件面积的3%且≤构件面积的10%，单处面积≤0.5m²或最大深度≤25mm | 大范围空洞、孔洞 | 累计面积＞构件面积的10%，单处面积＞0.5m²或最大深度＞25mm | / | /
钢梁桥 | 下部 | 桥墩(盖梁、系梁) | 钢筋锈蚀 | 5 | 6 | 完好 | / | 有锈蚀现象 | / | 钢筋锈蚀，混凝土表面有沿主筋方向的裂缝或混凝土表面有锈迹 | / | 大量主筋锈蚀，混凝土表面保护层剥落，钢筋裸露，甚至出现主筋锈断现象 | / | 钢筋严重锈蚀，主筋锈断，混凝土表面严重开裂，出现严重滑动或倾斜等现象 | /
钢梁桥 | 下部 | 桥墩(盖梁、系梁) | 混凝土碳化、腐蚀 | 4 | 6 | 无碳化现象 | / | 有少量碳化或腐蚀现象，且所有碳化深度均小于混凝土保护层厚度 | / | 部分位置出现碳化现象，局部碳化深度大于混凝土保护层厚度，混凝土表面少量胶凝料松散粉化，或构件受强酸性液体或砌体腐蚀，造成混凝土受到腐蚀，或钢筋出现少量锈蚀，或有冻融现象，造成混凝土出现胀裂 | / | 大部分位置碳化，碳化深度大于混凝土保护层厚度，混凝土表面胶凝料大量松散粉化，或构件受强酸性液体或气体腐蚀，造成混凝土腐蚀或钢筋大量锈蚀，或有冻融现象，造成混凝土严重胀裂 | / | / | /
钢梁桥 | 下部 | 桥墩(盖梁、系梁) | 裂缝 | 4 | 6 | 完好，无裂缝 | / | 网状裂缝：局部网状开裂：墩帽顶面水平裂缝：少量裂缝，缝宽未超限；由支承垫石从下向上发展的裂缝：缝宽未超限；盖梁自上而下的垂直裂缝：缝宽未超限 | 网状裂缝：累计面积≤构件面积的20%，单处面积≤1.0m²；墩帽顶面水平裂缝：缝长≤截面尺寸的1/3；有支承垫石从下向上发展的裂缝：缝长≤截面尺寸的1/3；盖梁自上而下的垂直裂缝：缝长≤截面尺寸的1/5，间距＞80cm | 网状裂缝：局部网裂；墩帽顶面水平裂缝：缝宽未超限；由支承垫石从下向上发展的裂缝：缝宽未超限；盖梁自上而下的垂直裂缝：缝宽未超限 | 网状裂缝：累计面积＞构件面积的20%，单处面积＞1.0m²；墩帽顶面水平裂缝：缝长＞截面尺寸的1/3且≤截面尺寸的2/3，间距≥20cm；由支承垫石从下向上发展的裂缝：缝长＞截面尺寸的1/3且≤截面尺寸的2/3；盖梁自上而下的垂直裂缝：缝长＞截面尺寸的1/5且≤截面尺寸的1/3，间距≥50cm | 墩帽顶面水平裂缝：存在大量裂缝，缝宽超限；由支承垫石从下向上发展的裂缝：存在大量裂缝，缝宽超限；盖梁自上而下的垂直裂缝：裂缝贯通，缝宽超限 | 墩帽顶面水平裂缝：缝长＞截面尺寸的2/3，间距＜20cm；有支承垫石从下向上发展的裂缝：缝长＞截面尺寸的2/3；盖梁自上而下的垂直裂缝：缝长＞1/3截面尺寸，间距＜50cm | / | /
钢梁桥 | 下部 | 桥台 | 剥落 | 4 | 7 | 完好 | / | 局部混凝土剥落 | 累计面积≤构件面积的5%，单处面积≤0.5m² | 较大范围混凝土剥落 | 累计面积＞构件面积的5%且≤构件面积的20%，单处面积≤1.0m² | 大范围混凝土剥落 | 累计面积＞构件面积的20%，单处面积＞1.0m² | / | /
钢梁桥 | 下部 | 桥台 | 空洞、孔洞 | 4 | 7 | 完好 | / | 局部空洞、孔洞 | 累计面积≤构件面积的5%，单处面积≤0.5m² | 较大范围空洞、孔洞 | 累计面积＞构件面积的5%且≤构件面积的20%，单处面积≤1.0m²或深度≤25mm | 大范围空洞、孔洞 | 累计面积＞构件面积的20%，单处面积＞1.0m²或深度＞25mm | / | /
钢梁桥 | 下部 | 桥台 | 磨损 | 3 | 7 | 完好 | / | 出现磨损，个别部位表面缺陷，粗集料显露 | 累计面积≤构件面积的10% | 大范围有磨损，粗集料显露 | 累计面积＞构件面积的10% | / | / | / | /
钢梁桥 | 下部 | 桥台 | 混凝土碳化、腐蚀 | 3 | 7 | 完好 | / | 有局部碳化或腐蚀现象，且所有碳化深度均小于混凝土保护层厚度 | / | 大部分出现碳化或腐蚀现象，局部碳化深度大于混凝土保护层厚度，混凝土表面少量胶凝料松散粉化 | / | / | / | / | /
钢梁桥 | 下部 | 桥台 | 圬工砌体缺陷 | 4 | 7 | 完好 | / | 砌体局部出现灰缝脱落现象，或砌体局部出现破损、剥落等现象 | 灰缝脱落累计长度≤构件截面长度的10%，或破损、剥落累计面积＜构件面积的3% | 砌体大范围出现灰缝脱落现象，或砌体较大范围出现破损、剥落、局部变形等现象 | 灰缝脱落累计长度＞构件截面长度的10%，或破损、剥落、局部变形等累计面积＞构件面积的3%且≤构件面积的10% | 砌体大范围出现破损、剥落、松动、变形等现象 | 破损、剥落、松动、变形等现象累计面积＞构件面积的10% | / | /
钢梁桥 | 下部 | 桥台 | 桥头跳车 | 4 | 7 | 完好 | / | 台背路面轻微沉降，有轻度跳车现象 | 沉降值≤2cm | 台背路面沉降较大，桥头跳车明显 | 沉降值＞2cm且≤5cm | 台背路面明显沉降，桥头跳车严重 | 沉降值＞5cm | / | /
钢梁桥 | 下部 | 桥台 | 台背排水状况 | 4 | 7 | 完好 | / | 台背排水不良，造成桥台被渗水污染 | / | 台背填土排水不畅，填土出现膨胀或冻胀现象，造成挤压隆起，变形发展较快 | / | 台背填土排水不畅，填土出现膨胀或冻胀现象，造成台身、翼墙等构件出现大面积鼓肚或砌体松动，甚至出现严重变形 | / | / | /
钢梁桥 | 下部 | 桥台 | 位移 | 5 | 7 | 完好 | / | / | / | 出现轻微下沉、倾斜滑动，发展缓慢或趋向稳定 | / | 桥台出现滑动、下沉、倾斜、冻拨等，台背填土有沉降裂缝或挤压隆起，变形发展较快，变形小于或等于规范值 | / | 桥台不稳定，出现严重滑动、下沉、位移、倾斜、冻拨等，造成结构和桥面变形过大，变形大于规范值或不能正常行车 | /
钢梁桥 | 下部 | 桥台 | 裂缝 | 5 | 7 | 完好、无裂缝 | / | 网状裂缝：局部网状开裂；从基础向上发展至台身的裂缝：缝宽未超限；台身水平裂缝：缝宽未超限；竖向裂缝：缝宽未超限；翼墙和前墙断裂的裂缝：出现开裂，缝宽未超限；镶面石突出的裂缝：局部开裂 | 网状裂缝：累计面积≤构件面积的20%，单处面积≤1.0m²；从基础向上发展至台身的裂缝：缝长≤截面尺寸1/5；台身的水平裂缝：缝长≤台身宽的1/8；竖向裂缝：缝长≤截面尺寸的1/3；翼墙和前墙断裂的裂缝：缝长≤截面尺寸的1/3；镶面石突出的裂缝：累计面积≤构件面积的10%，单处面积≤0.5m² | 网状裂缝：局部网状裂缝；从基础向上发展至台身的裂缝：缝宽未超限；台身的水平裂缝：缝宽未超限；竖向裂缝：缝宽未超限；翼墙和前墙断裂的裂缝：出现开裂，缝宽超限；镶面石突出的裂缝：局部开裂 | 网状裂缝：累计面积＞构件面积的20%，单处面积＞1.0m²；从基础向上发展至台身的裂缝：缝长＞截面尺寸的1/5且≤截面尺寸的1/3，间距≥20cm；台身的水平裂缝：缝长＞台身宽的1/8且≤台身宽的1/2；竖向裂缝：缝长＞截面尺寸的1/3且≤截面尺寸的1/2，间距≥20cm；翼墙和前墙断裂的裂缝：缝长＞截面尺寸的1/3且截面尺寸的2/3；镶面石突出的裂缝：累计面积＞构件面积的10%，单处面积＞1.0m² | 从基础向上发展至台身的裂缝：重点部位缝宽超限；台身的水平裂缝：重点部位缝宽超限；竖向裂缝：重点部位缝宽超限；翼墙和前墙断裂的裂缝：出现开裂，缝宽超限 | 从基础向上发展至台身的裂缝：缝长＞截面尺寸的1/3，间距＜20cm；台身的水平裂缝：缝长＞台身宽的1/2；竖向裂缝：缝长＞截面尺寸的1/2，间距＜20cm；翼墙和前墙断裂的裂缝：缝长＞截面尺寸的2/3，缝宽＞1.0mm | 桥台出现结构性裂缝，桥台变形失稳 | 缝宽＞1.0mm，缝长＞台身的2/3
钢梁桥 | 下部 | 桥台(台帽) | 破损 | 4 | 7 | 完好 | / | 局部混凝土剥落、磨损等 | 累计面积≤构件面积的10%，单处面积≤0.5m² | 较大范围混凝土剥落、磨损等 | 累计面积＞构件面积的10%且≤构件面积的20%，单处面积≤1.0m² | 大范围混凝土剥落、磨损等 | 累计面积＞构件面积的20%，单处面积＞1.0m² | / | /
钢梁桥 | 下部 | 桥台(台帽) | 混凝土碳化、腐蚀 | 3 | 7 | 无碳化现象 | / | 有局部碳化或腐蚀现象，且所有碳化深度均小于混凝土保护层厚度 | / | 大部分出现碳化或腐蚀现象，局部碳化深度大于混凝土保护层厚度，混凝土表面少量胶凝料松散粉化 | / | / | / | / | /
钢梁桥 | 下部 | 桥台(台帽) | 裂缝 | 4 | 7 | 完好、无裂缝 | / | 由支承垫石从下向上发展的裂缝：缝宽未超限；台帽自上而下的垂直裂缝：缝宽未超限 | 由支承垫石从下向上发展的裂缝：缝长≤截面尺寸的2/3；台帽自上而下的垂直裂缝：缝长≤截面尺寸的2/3，间距≥20cm | 由支承垫石从下向上发展的裂缝：缝宽超限；台帽自上而下的垂直裂缝：缝宽超限 | 由支承垫石从下向上发展的裂缝：缝长＞截面尺寸的2/3；台帽自上而下的垂直裂缝：缝宽＞限值且≤1.0mm，缝长＞截面尺寸的2/3，间距＜20cm | 台帽自上而下的垂直裂缝：缝宽超限 | 台帽自上而下的垂直裂缝：缝宽＞1.0mm，缝长＞截面尺寸的2/3，间距＜20cm | / | /
钢梁桥 | 下部 | 桥台(台帽) | 空洞、孔洞 | 4 | 7 | 完好 | / | 局部空洞、孔洞 | 累计面积≤构件面积的5%，单处面积≤0.5m² | 较大范围空洞、孔洞 | 累计面积＞构件面积的5%且≤构件面积的20%，单处面积≤1.0m²或深度≤25mm | 大范围空洞、孔洞 | 累计面积＞构件面积的20%，单处面积＞1.0m²或深度＞25mm | / | /
钢梁桥 | 下部 | 墩台基础 | 冲刷、掏空 | 5 | 8 | 完好 | / | 基础无冲蚀现象，表面长有青苔、杂草 | / | 基础有局部冲蚀现象，部分外露，但未露出基底 | 基础冲空面积≤10% | 浅基被冲空，露出底面，冲刷深度大于设计值 | 基础冲空面积＞10%且≤20% | 冲刷深度大于设计值，地基失效，承载力降低，或桥台岸坡滑移或基础无法修复 | 基础冲空面积＞20%
钢梁桥 | 下部 | 墩台基础 | 剥落、露筋 | 5 | 8 | 完好 | / | 承台出现少量剥落、露筋、锈蚀现象，或基础少量混凝土剥落 | 累计面积≤构件面积的3%，单处面积≤0.25m² | 承台较大范围出现剥落、露筋、锈蚀现象，或基础小范围出现剥落、露筋、锈蚀现象 | 剥落、露筋累计面积＞构件面积的3%且≤构件面积的10%，单处面积＞0.25m²且≤1.0m² | 承台大范围出现严重剥落、露筋、锈蚀现象且混凝土出现严重锈蚀裂缝，或基础较大范围出现剥落、露筋，主筋严重锈蚀 | 剥落、露筋累计面积＞构件面积的10%且≤构件面积的20%，单处面积＞1.0m² | 基础大量剥落、露筋且主筋有锈断现象，基础失稳 | 基础剥落、露筋累计面积＞构件面积的20%，单处面积＞1.0m²
钢梁桥 | 下部 | 墩台基础 | 冲蚀 | 4 | 8 | 完好 | / | 基础或承台有轻微磨损、腐蚀现象，个别部位表面磨耗，粗骨料显露 | 累计面积≤构件面积的3% | 基础或承台大范围被侵蚀，有磨损、缩颈、露筋或者环状冻裂现象；或桩基顶面出现较大空洞 | 剥落、露筋累计面积＞构件面积的3%且≤构件面积的10% | 混凝土腐蚀或钢筋大量锈蚀并有锈断现象；或有严重冻融现象，造成大面积混凝土胀裂 | 累计面积＞构件面积的10% | / | /
钢梁桥 | 下部 | 墩台基础 | 河底铺砌损坏 | 4 | 8 | 河底铺砌完好，无冲刷现象 | / | 河底铺砌局部轻微冲刷或损坏 | / | 河底铺砌冲刷较重或损坏严重 | / | 河底铺砌出现严重冲刷掏空或损坏 | / | / | /
钢梁桥 | 下部 | 墩台基础 | 沉降 | 5 | 8 | 完好 | / | / | / | 出现轻微的下沉，发展缓慢或下沉趋于稳定 | / | 出现下沉现象，沉降量小于或等于规范值 | / | 基础不稳定，下沉现象严重，沉降量大于规范值，造成上部结构和桥面系变形过大 | /
钢梁桥 | 下部 | 墩台基础 | 滑移和倾斜 | 5 | 8 | 完好 | / | / | / | 出现滑移或倾斜，导致支座和墩台支承面轻微损坏，或导致伸缩缝装置破坏、接缝减小、伸缩机能受损，但发展缓慢或下沉趋于稳定 | / | 基础出现滑移或倾斜，导致支座和墩台支承面被严重破坏，或导致伸缩装置破坏、接缝减少、伸缩机能完全丧失，或滑移量过大，梁端与胸墙紧贴 | / | 滑移量过大导致前墙破坏或局部破碎、压曲，或基础不稳定，滑移或倾斜现象严重，或导致梁体从支承面上滑落 | /
钢梁桥 | 下部 | 墩台基础 | 裂缝 | 5 | 8 | 完好 | / | 结构应力异常，出现剪切裂缝，缝宽未超限 | 缝长≤截面尺寸的1/3 | 结构应力异常，出现剪切裂缝，缝宽未超限 | 缝长＞截面尺寸的1/3且≤截面尺寸的1/2 | 结构应力异常，出现剪切裂缝或混凝土出现碎裂 | 缝宽＞限值且≤1.0mm，缝长＞截面尺寸的1/2 | 结构应力异常，出现剪切裂缝，裂缝贯通，基础处于失稳状态，或基础出现结构性裂缝甚至断裂 | 缝宽＞1.0mm，缝长＞截面尺寸的1/2
钢梁桥 | 下部 | 河床 | 堵塞 | 4 | 9 | 完好 | / | 局部有漂流物，堵塞河道 | / | 多处有漂流物堵塞河道 | / | 河道被完全堵塞 | / | / | /
钢梁桥 | 下部 | 河床 | 冲刷 | 4 | 9 | 河床稳定，无冲蚀现象 | / | 局部轻微冲刷 | / | 冲刷较重，墩台有掏空现象，防护体损坏严重 | / | 河床压缩，出现严重冲刷掏空，危机桥梁安全 | / | / | /
钢梁桥 | 下部 | 河床 | 河床变迁 | 4 | 9 | 完好 | / | 局部轻微淤积 | / | 河床淤泥严重，河床扩宽有变迁趋势 | / | 已出现变迁、扩宽现象，并有发展趋势 | / | / | /
钢梁桥 | 下部 | 调治构造物 | 损坏 | 4 | 10 | 完好 | / | 构造物局部断裂，砌体松动、鼓肚、凹陷或灰浆脱落 | / | 表面出现大面积损坏或坡脚局部损坏 | / | 需要设置但没有设置调治构造物者 | / | / | /
钢梁桥 | 下部 | 调治构造物 | 冲刷、变形 | 4 | 10 | 完好 | / | 边坡局部下滑，基础局部冲空 | / | 边坡大面积下滑，构造物出现下沉、倾斜，局部坍塌 | / | 构造物出现下沉、倾斜、坍塌，基础冲蚀严重 | / | / | /
钢梁桥 | 桥面 | 沥青混凝土桥面铺装 | 变形（车辙、拥包、高低不平等） | 4 | 11 | 完好 | / | 局部出现波浪拥包；或局部有高低不平的现象；或局部出现车辙，深度较浅 | 波浪拥包面积≤10%，波峰波谷高差≤25mm；高低差≤25mm；铺装层出现车辙的面积≤10%，深度≤25mm | 多处出现波浪拥包；或多处有高低不平的现象；或较大面积出现车辙，深度较浅 | 波浪拥包面积＞10%且≤20%，波峰波谷高差≤25mm；高低差≤25mm；铺装层出现车辙的面积＞10%且≤20%，深度≤25mm | 大面积出现波浪拥包；或普遍有高低不平的现象；或大面积出现车辙，深度较深 | 波浪拥包面积＞20%，波峰波谷高差＞25mm；高低差＞25mm；铺装层出现车辙的面积＞20%，深度＞25mm | / | /
钢梁桥 | 桥面 | 沥青混凝土桥面铺装 | 泛油 | 4 | 11 | 完好 | / | 局部出现泛油 | 面积≤10% | 多处出现泛油 | 面积＞10%且≤20% | 大面积出现泛油、磨光 | 面积＞20% | / | /
钢梁桥 | 桥面 | 沥青混凝土桥面铺装 | 破损 | 4 | 11 | 完好 | / | 面层局部松散、露骨或局部浅坑槽 | 松散、露骨累计面积≤10%或坑槽深度≤25mm，累计面积≤3%，单处面积≤0.5m² | 多处松散、露骨或多处出现坑槽 | 松散、露骨累计面积＞10%且≤20%或坑槽深度≤25mm，累计面积大于3%且≤10%，单处面积＞0.5m²且≤1.0m² | 大部分松散、露骨或大部分有坑槽 | 松散、露骨累计面积＞20%或坑槽深度＞25mm，累计面积＞10%，单处面积＞1.0m² | / | /
钢梁桥 | 桥面 | 沥青混凝土桥面铺装 | 裂缝 | 4 | 11 | 完好 | / | 局部龟裂，裂缝区无变形、无散落或局部块裂，裂缝区无散落或有纵横裂缝，裂缝壁无散落，无支缝 | 龟裂缝宽≤2.0mm，部分裂缝块度≤5.0m或块裂缝宽≤3.0mm，大部分裂缝块度＞1.0m或纵横裂缝缝长≤1.0m，缝宽≤3.0mm | 局部龟裂，状态明显，裂缝区有轻度散落或变形或局部块裂，裂缝区有散落或有纵横裂缝，裂缝壁有散落，有支缝 | 龟裂＞2.0mm且≤5.0mm，部分裂缝块度≤2.0m或块裂缝宽＞3.0mm，大部分裂缝块度＞0.5m且≤1.0m或纵横裂缝缝长＞1.0m且≤2.0m，缝宽＞3.0mm | 多处龟裂，特征显著，裂缝区变形明显、散落严重或多处块裂，裂缝区散落严重或有纵横通缝，裂缝壁散落，支缝严重 | 龟裂缝宽＞5.0mm，大部分裂缝块度≤2.0m或块裂缝宽＞3.0mm，大部分裂缝块度≤0.5m或纵横裂缝缝长＞2.0m，缝宽＞3.0mm | / | /
钢梁桥 | 桥面 | 水泥混凝土桥面铺装 | 磨光、脱皮、露骨 | 4 | 11 | 完好 | / | 局部出现磨光、脱皮、露骨 | 面积≤10% | 多处出现磨光、脱皮、露骨 | 面积＞10%且≤20% | 大面积出现磨光、脱皮、露骨 | 面积＞20% | / | /
钢梁桥 | 桥面 | 水泥混凝土桥面铺装 | 错台 | 4 | 11 | 完好 | / | 局部接缝两侧出现高差现象 | 高差≤10mm | 多处接缝两侧出现高差现象 | 高差＞10mm | 绝大多数接缝两侧出现高差现象 | 高差＞10mm | / | /
钢梁桥 | 桥面 | 水泥混凝土桥面铺装 | 坑洞 | 4 | 11 | 完好 | / | 局部出现坑洞 | 深度≤1cm，直径≤3cm，或累计面积≤3% | 多处坑洞 | 深度＞1cm，直径＞3cm，或累计面积＞3%且≤10% | 大部分有坑洞 | 深度＞1cm，直径＞3cm，或累计面积＞10% | / | /
钢梁桥 | 桥面 | 水泥混凝土桥面铺装 | 剥落 | 4 | 11 | 完好 | / | 局部接缝处出现浅层边角剥落，局部出现层状剥落 | 层状剥落累计面积≤10% | 多处接缝处出现中、深层边角剥落，局部出现层状剥落 | 层状剥落累计面积＞10%且≤20% | 大部分接缝处出现深层边角剥落，局部出现层状剥落 | 层状剥落累计面积＞20% | / | /
钢梁桥 | 桥面 | 水泥混凝土桥面铺装 | 拱起 | 4 | 11 | 完好 | / | 接缝两侧出现轻微抬高 | 接缝拱起条数≤总数的10% | 接缝两侧出现较大抬高 | 接缝拱起条数＞总数的10%且≤总数的20% | 接缝两侧出现明显抬高 | 接缝拱起条数＞总数的20% | / | /
钢梁桥 | 桥面 | 水泥混凝土桥面铺装 | 接缝料损坏 | 4 | 11 | 完成 | / | 接缝处填料老化、漏水，但尚未出现剥落、脱空，或被杂物填塞现象 | 填料老化、漏水≤整条缝的10% | 接缝处填料老化、漏水，部分填料脱空，或被杂物填塞 | 填料老化、漏水＞整条缝的10%且整条缝的20%，或脱空、填塞长度≤接缝长的1/3 | 接缝处填料老化、漏水，多处填料脱空，或被杂物填塞 | 填料老化、漏水＞整条缝20%，或脱空、填塞长度＞接缝长的1/3 | / | /
钢梁桥 | 桥面 | 水泥混凝土桥面铺装 | 裂缝（板角断裂、破碎板） | 4 | 11 | 完好 | / | 局部存在横向裂缝、纵向裂缝或斜裂缝，但未贯通或板角处裂缝与纵横接缝相交或局部出现破损板，但未发生松动、沉陷等病害 | 裂缝缝宽＜3mm或交点距角点≤板块边长，裂缝缝宽＜3mm或每块板北分为2～3块 | 多数存在横向裂缝、纵向裂缝或斜裂缝，边缘有碎裂或板角处裂缝与纵横向接缝相交，边缘存在碎裂或出现较多破碎板，板块伴有松动、沉陷、唧泥等现象 | 裂缝缝宽≥3mm且≤10mm或交点距角点≤1/2板块边长，裂缝缝宽≥3mm且≤10mm或每块板被分为3～4块 | 大部分存在横向裂缝、纵向裂缝或斜裂缝，边缘有碎裂，并伴有错台出现或板角处裂缝与纵横向接缝相交，断角有松动或出现大量破碎板，板块伴有松动、沉陷、唧泥等现象 | 裂缝缝宽＞10mm或交点距角点≤1/2板块边长，缝宽＞10mm或每块板被分成4块以上 | / | /
钢梁桥 | 桥面 | 伸缩缝装置 | 凹凸不平 | 4 | 12 | 完好 | / | 略有凹凸不平 | 差值≤1cm | 有明显凹凸不平 | 差值＞1cm且≤3cm | 严重凹凸不平 | 差值＞3cm | / | /
钢梁桥 | 桥面 | 伸缩缝装置 | 锚固区缺陷 | 4 | 12 | 完好 | / | 锚固构件松动，或锚固螺栓松脱或混凝土轻微损坏，出现裂缝、剥落现象 | 数量≤10%或面积≤10% | 锚固构件松动，或锚固螺栓松脱但功能尚存或混凝土局部损坏 | 数量＞10%且≤20%或面积＞10%且≤20% | 锚固构件松动，或锚固螺栓松脱基本失效或混凝土大面积破损 | 数量＞20%或面积＞20% | / | /
钢梁桥 | 桥面 | 伸缩缝装置 | 破损 | 4 | 12 | 完好 | / | 锚固构件松动、缺失，或焊缝开裂或橡胶条轻微损坏、老化或排水管发生轻微破损，但不影响功能 | 数量≤10%或面积≤20% | 锚固构件松动、缺失，或焊缝开焊，造成钢板破损或橡胶条老化、剥离或焊接处大部分出现裂缝，但未断裂或防水材料老化伴有局部脱落现象，或排水管破损、堵塞，尚能维持功能 | 数量＞10%且≤20%或面积＞20% | 严重老化，锚固构件松动、缺失、或焊缝开焊，造成钢板破损失效或焊接处出现剪断现象，或钢板其他部位出现剪断现象，或橡胶条完全剥离或脱落或防水材料老化，完全脱落，或排水管完全堵塞失效 | 数量＞20% | / | /
钢梁桥 | 桥面 | 伸缩缝装置 | 失效 | 4 | 12 | 完好 | / | 上层槽口堵塞、卡死等原因，造成伸缩缝伸缩异常，车辆行驶时出现冲击和噪声 | / | 上层槽口堵塞、卡死等原因，造成伸缩缝不能自由变形，伸缩异常现象严重，伸缩缝出现明显损坏 | / | 伸缩缝异常导致失效 | / | / | /
钢梁桥 | 桥面 | 人行道 | 破损 | 4 | 13 | 完好 | / | 出现少量坑槽、孔洞、裂缝、剥落、松动等现象 | 面积≤10% | 出现较多坑槽、孔洞、裂缝、剥落、松动等现象 | 面积＞10%且≤20% | 出现大量坑槽、孔洞、裂缝、剥落、松动等现象 | 面积＞20% | / | /
钢梁桥 | 桥面 | 人行道 | 缺失 | 4 | 13 | 完好 | / | 人行道出现少量缺失现象 | 面积≤3% | 人行道出现较大面积缺损 | 面积＞3%且≤10% | 人行道出现大面积缺损 | 面积＞10% | / | /
钢梁桥 | 桥面 | 护栏、栏杆 | 撞坏、缺失 | 4 | 14 | 完好 | / | 局部受到车辆冲撞，不影响功能，或构件脱落、缺失 | 损坏长度≤3% | 多处出现车辆冲撞引起的损坏，不影响功能，或构件脱落、缺失 | 损坏长度＞3%且≤10% | 收到车辆冲撞，失去效用，或构件脱落、缺失 | 损坏长度＞10% | / | /
钢梁桥 | 桥面 | 护栏、栏杆 | 破损 | 4 | 14 | 完好 | / | 个别构件出现蜂窝麻面、剥落、锈蚀、裂缝、变形错位等现象 | 面积≤10% | 较多构件出现蜂窝麻面、剥落、露筋、锈蚀、裂缝、变形错位等现象 | 面积＞10%且≤20% | 大量构件出现剥落、露筋、锈蚀、裂缝、变形错位等现象 | 面积＞20% | / | /
钢梁桥 | 桥面 | 防排水系统 | 排水不畅 | 4 | 15 | 完好 | / | 局部排水不畅，桥下出现漏水现象，或桥台支承面、翼墙面等平面受到污水污染 | / | 桥下多处出现漏水现象，或桥台支承面、翼墙面、前墙面等平面受到污水污染，支座锈蚀，或桥台后填料排水不畅，造成路堤轻微沉降 | / | 桥下普遍出现漏水现象，或桥台支承面、翼墙面、前墙面等平面被污水严重污染，支座严重锈蚀，或桥台后填料排水不畅，造成路堤明显沉降 | / | / | /
钢梁桥 | 桥面 | 防排水系统 | 泄水管、引水槽缺陷 | 3 | 15 | 完好 | / | 较少泄水管、引水槽、排水孔出现堵塞，或排水设施构件破损、缺件、管体脱落、漏留泄水管 | 数量≤5% | 较多泄水管、引水槽、排水孔出现堵塞，或排水设施构件破损、缺件、管体脱落、漏留泄水管 | 数量＞5% | / | / | / | /
钢梁桥 | 桥面 | 照明、标志 | 污损或损坏 | 4 | 16 | 完好 | / | 个别设施松动、锈蚀、损坏，或出现污损标志不清现象 | / | 多处设施松动、锈蚀、损坏，或出现污损标志不清现象 | / | 大部分设施松动、锈蚀、损坏，危及行车安全 | / | / | /
钢梁桥 | 桥面 | 照明、标志 | 照明设施缺失 | 4 | 16 | 完好 | / | 少量照明设施缺失 | 面积≤10% | 较多照明设施缺失 | 面积＞10%且≤20% | 大量照明设施缺失，危及行车安全 | / | / | /
钢梁桥 | 桥面 | 照明、标志 | 标志脱落、缺失 | 3 | 16 | 完好 | / | 个别标志脱落、缺失，或需要标志的位置没有相应标志 | / | 多处标志脱落、缺失，或需要标志的位置没有相应标志 | / | / | / | / | /
圬工拱桥 | 上部 | 圬工拱桥主拱圈 | 主拱圈变形 | 5 | 1 | 完好 | / | / | / | 主拱圈线形有轻微变形，或边拱有横移或外倾现象 | / | 主拱圈线形有较明显变形，如拱顶变形、桥面坚向呈波形 | / | 主拱圈严重变形，或拱顶挠度大于限值，严重影响桥梁结构安全 | /
圬工拱桥 | 上部 | 圬工拱桥主拱圈 | 主拱圈裂缝 | 5 | 1 | 完好 | / | 有少量轻微横向裂缝 | 横向裂缝缝长≤截面尺寸的1/8，缝宽≤O.lmm | 结合面开裂或有纵向、横向裂缝，缝宽未超限 | 纵向裂缝缝长≤截面尺寸的1/8，缝宽≤0.5mm，或横向裂缝缝长>截面尺寸的1/8且≤裁面尺寸的1/2，缝宽>0.lmm且≤0.3mm | 结合面开裂或有较严重纵向、横向裂缝，缝宽超限 | 纵向裂缝缝长>截面尺寸的1/8，缝宽>0.5mm，或横向裂缝缝长>截面尺寸的1/2，缝宽>0.3mm | 裂缝贯通截面或跨长，发生开合现象，或拱罔翩体严重断裂 | 缝宽>2.Omm
圬工拱桥 | 上部 | 圬工拱桥主拱圈 | 灰缝松散脱落 | 3 | 1 | 完好 | / | 局部灰缝松散脱落 | 累计长度≤截面长度的10%，或单处长度≤l.Om | 较大范围灰缝松散胧落 | 累计长度>截面长度的10%，或单处长度>l.Om
圬工拱桥 | 上部 | 圬工拱桥主拱圈 | 渗水 | 3 | 1 | 完好 | / | 拱困局部有明显渗水现象 | / | 拱圈多处有阴显渗水现象，渗水处伴有晶体析出现象，流膏处混凝土松散 | /
圬工拱桥 | 上部 | 圬工拱桥主拱圈 | 砌块断裂、股落 | 5 | 1 | 完好 | / | 拱圈局部砌体小块断裂 | 断裂累计在面积≤构件面积的1%，或单处面积≤O.5m2 | 拱圈小范围砌体断裂，甚至脱落 | 断裂累计面积>构件面积的1%且≤构件面积的10%，或单处面积>0.5m2，或砌体脱落面积≤构件面积的3% | 拱圈较大范围砌体断裂，脱落现象较多 | 断裂累计面积>构件面积的10%，或砌体脱落面积>构件面积3%且《=构件面积的5% | 拱圈大范围砌体断裂，脱落现象严重，严重影响桥梁结构安全 | 断裂累计面积>构件面积的10%，或砌体脱落面积>构j件在面积的5%
圬工拱桥 | 上部 | 圬工拱桥主拱圈 | 风化 | 3 | 1 | 完好 | / | 部分位置有风化现象，造成砌体表面剥落 | 风化面积≤构件面积的20%，或表面剥落面积≤构件面积的10% | 大范围存在风化现象，并造成砌体表面剥落 | 风化面积》构件面积的20%，或表面剥落面积>构件面积的10%
圬工拱桥 | 上部 | 圬工拱桥主拱圈 | 拱脚位移 | 5 | 1 | 完好 | / | / | / | / | / | 脚出现水平、竖向位移和转角 | / | 拱脚严重错台、位移，造成结构和桥面变形过大，严重影响桥梁结构安全 | /
圬工拱桥 | 上部 | 圬工拱桥拱上结构 | 实腹拱的侧墙与主拱圈脱裂 | 5 | 2 | 完好 | / | 个别位置出现脱裂，缝宽较小旦不连续 | / | 侧墙与主拱圈间较大范围出现断裂、脱开，且断裂脱开连续 | / | 侧墙与主拱圈间大围出现断裂、脱裂，且断裂脱开连续，造成桥面变形 | / | 侧墙与主拱圈间严重脱裂，造成桥面板严重塌落或结构和桥面变形过大，严重影响结构安全 | /
圬工拱桥 | 上部 | 圬工拱桥拱上结构 | 实腹拱的侧墙变形、位移 | 5 | 2 | 完好 | / | / | / | 侧墙出现鼓肚现象 | / | 制墙出现倾斜、外移等变形现象，填料或桥面出现沉 | / | 侧墙产生严重倾斜、外移、鼓肚等现象，导致桥面出现严重塌陆或沉降，不能正常行车 | /
圬工拱桥 | 上部 | 圬工拱桥拱上结构 | 实腹拱的拱上填料沉陷或开裂 | 4 | 2 | 完好 | / | 拱上填料出现轻微沉陷或开裂 | / | 拱上填料出现明显沉陷或开裂，但变形不影响正常行车 | / | 拱上填j抖出现较大范围沉陷或开裂，导致桥面出现塌陷或沉降 | /
圬工拱桥 | 上部 | 圬工拱桥拱上结构 | 空腹拱的腹拱或横向联结系变形、错位 | 5 | 2 | 完好 | / | / | / | 个别腹拱或横向联结系出现变形、错位，但不影响行车 | / | 较多腹拱或横向联结系出现变形、错位，影响正常行车 | / | 腹拱或横向联结系产生严重变形、错位，导致桥面出现严重塌陷或沉降，变形过大，不能正常行车 | /
圬工拱桥 | 上部 | 圬工拱桥拱上结构 | 立墙或立柱倾斜、开裂或脱落 | 5 | 2 | 完好 | / | / | / | 个别立墙或立柱出现倾斜、开裂甚至脱落 | / | 较多立墙或立柱出现倾斜，或大范围出现开裂、脱裂，影响正常行车 | / | 立墙或立柱产生严重假斜，或出现严重开裂、脱落，导致桥面出现严重塌陷或沉降，变形过大，不能正常行车 | /
圬工拱桥 | 上部 | 圬工拱桥拱上结构 | 拱上结构裂缝 | 4 | 2 | 完好 | / | 1.拱上立柱（立墙）上下端水平裂缝；少量裂缝，缝宽未超限\\2盖梁和横系梁裂缝：少量裂缝，缝宽未超限\\3.腹拱拱顶、拱脚径向裂缝：少量裂缝，缝宽未超限\\梁板跨中坚向裂缝：少量裂缝，缝宽未超限 | 1.拱上立柱（立墙）上下端水平裂缝：缝长≤立柱直径或立墙截面长的1/8\\2.盖梁和横系梁裂缝：缝长≤截面尺寸的1/3\\3.腹拱拱顶、拱脚径向裂缝：缝长≤截面尺寸的1/3\\4.梁板跨中竖向裂缝：缝长≤截面尺寸的1/3 | 1.拱上立柱（主墙）上下端水平裂缝：较多裂缝，缝宽未超限\\2.盖梁和横系梁裂缝：较多裂缝，缝宽未超限\\3.腹拱拱顶、拱脚径向裂缝：较多裂缝，缝宽未超限\\4.梁板跨中竖向裂缝：较多裂缝，缝宽未超限 | 1.拱上立柱（立墙）上下端水平裂缝：缝长>立柱直径或立墙截面长的1/8且≤立柱直径或立墙截面长的1/2\\2.盖梁和横系梁裂缝：缝长>截面尺寸的1/3且≤截面尺寸的1/2，间距≥20cm\\3.腹拱拱顶、拱脚径向裂缝：缝长>截面尺寸的1/3且≤截面尺寸的2/3\\4.梁板跨中竖向裂缝：缝长>截面尺寸的1/3且≤截面尺寸的1/2，间距≥20cm | 拱上立柱（立墙）上下端水平裂缝：有大量裂缝，部分缝宽超限\\2.盖梁和横系梁裂缝：有大量裂缝，部分缝宽超限\\3.腹拱拱顶、拱脚径向裂缝：有大量裂缝，部分缝宽超限\\4.梁板跨中坚向裂缝：有大量裂缝，部分缝宽超限 | 1.拱上立柱（立墙）；上下端水平裂缝：缝长>立柱直径或立墙截面长的1/2\\2.盖梁和横系梁裂缝：缝长>截面尺寸的1\2，间距<20cm\\3.腹拱拱顶、拱脚径向裂缝：缝长>截面尺寸的2/3\\4.梁板跨中竖向裂缝：缝长〉截面尺寸的1/2,间距＜20cm
圬工拱桥 | 上部 | 圬工拱桥拱上结构 | 拱上填料排水不畅 | 4 | 2 | 完好 | / | 排水不畅，导致侧墙出现渗水 | / | 排水不畅，填土聚积水分，导致侧墙出现轻微鼓肚 | / | 排水不畅，填土聚积大量水分，导致侧墙出现渗水甚至变形 | /
圬工拱桥 | 上部 | 桥面板 | 蜂窝、麻面 | 3 | 3 | 完好，无蜂窝麻面 | / | 较大面积蜂窝麻面 | 累计面积≤构件面积的50% | 大面积蜂窝麻面 | 累计面积＞构件面积的50% |  |  | / | /
圬工拱桥 | 上部 | 桥面板 | 剥落、掉角 | 4 | 3 | 完好，无剥落、掉角 | / | 局部混凝土剥落或掉角 | 累计面积≤构件面积的5%，或单处面积≤0.5m2 | 较大范围混凝土剥落或掉角 | 累计面积＞构件面积的5%且＜构件面积的10%，或单处面积＞0.5m2且＜1.0m2 | 大范围混凝土剥落或掉角 | 累计面积≥构件面积的10%，或单处面积≥1.0m2 | / | /
圬工拱桥 | 上部 | 桥面板 | 空洞、孔洞 | 4 | 3 | 完好，无空洞、孔洞 | / | 局部混凝土空洞、孔洞 | 累计面积≤构件面积的5%，或单处面积≤0.5m2 | 较大范围混凝土空洞、孔洞 | 累计面积＞构件面积的5%且＜构件面积的10%，或单处面积＞0.5m2且＜1.0m2 | 大范围混凝土空洞、孔洞 | 累计面积≥构件面积的10%，或单处面积≥1.0m2 | / | /
圬工拱桥 | 上部 | 桥面板 | 混凝土保护层厚度 | 4 | 3 | 完好 | / | 承重构件混凝土保护层厚度符合要求，对钢筋耐久性有轻度影响 | / | 承重构件混凝土保护层厚度不足，对钢筋耐久性有较大影响，造成钢筋锈蚀 | / | 承重构件混凝土保护层厚度不足，对钢筋耐久性有很大影响，钢筋失去碱性保护，发生交严重锈蚀 | / | / | /
圬工拱桥 | 上部 | 桥面板 | 钢筋锈蚀 | 5 | 3 | 完好 | 承重构件钢筋锈蚀电位水平为0～/200mV，或电阻率＞20000Ω·cm | 承重构件有轻微锈蚀现象 | 承重构件钢筋锈蚀电位水平为/200～/300mV，或电阻率为15000～20000Ω·cm | 承重构件钢筋发生锈蚀，混凝土表面有沿钢筋的裂缝或混凝土表面有锈迹 | 承重构件钢筋锈蚀电位水平为/300～/400mV，或电阻率为10000～15000Ω·cm | 承重构件钢筋锈蚀引起混凝土剥落，钢筋裸露，表面膨胀性锈层显著 | 承重构件钢筋锈蚀电位水平为/400～/500mV，或电阻率为5000～10000Ω·cm | 承重构件大量钢筋锈蚀引起混凝土剥落，部分钢筋屈服或锈断，混凝土表面严重开裂，影响结构安全 | 承重构件钢筋锈蚀电位水平＜/500mV，或电阻率＜5000Ω·cm
圬工拱桥 | 上部 | 桥面板 | 混凝土碳化 | 4 | 3 | 完好 | / | 承重构件有少量碳化现象，且所有碳化深度均小于混凝土保护层厚度 | / | 承重构件的主要受力部位部分位置出现碳化现象，局部碳化深度大于混凝土保护层厚度，混凝土表面少量胶凝料松散粉化 | / | 承重构件的主要受力部位全部测点碳化且碳化深度大于混凝土保护层厚度，混凝土表面凝胶料大量松散粉化 | / | / | /
圬工拱桥 | 上部 | 桥面板 | 混凝土强度 | 5 | 3 | 承重构件混凝土强度出于良好状态 | 承重构件混凝土推定强度均质系数Kbt≥0.95，平均强度均质系数Kbm≥1.00 | 承重构件混凝土强度处于较好状态 | 承重构件混凝土推定强度均质系数0.95＞Kbt≥0.90，平均强度均质系数Kbm≥0.95 | 承重构件混凝土强度处于较差状态，造成承重构件出现缺损现象 | 承重构件混凝土推定强度均质系数0.90＞Kbt≥0.80，平均强度均质系数Kbm≥0.90 | 承重构件混凝土强度处于很差状态，造成承重构件出现较严重缺损或变形现象 | 承重构件混凝土推定强度均质系数0.80＞Kbt≥0.70，平均强度均质系数Kbm≥0.85 | 承重构件混凝土强度处于非常差状态，造成承重构件有严重的变形、位移、失稳等现象，显著影响承载力和行车安全 | 承重构件混凝土推定强度均质系数Kbt＜0.70，平均强度均质系数Kbm＜0.85
圬工拱桥 | 上部 | 桥面板 | 跨中挠度 | 5 | 3 | 完好 | / | 较好，梁体无明显变形 | / | 出现明显下挠，挠度小于限值，或个别构件出现弯曲变形，行车稍感振动或摇晃 | 跨中最大挠度≤计算跨径的1/1000；悬臂端最大挠度≤悬臂长度的1/500 | 出现显著下挠，挠度接近限值，或构件存在明显的永久变形，变形小于或等于规范值，梁板出现较严重病害 | 跨中最大挠度＞计算跨径的1/1000且≤计算跨径的1/600；悬臂端最大挠度＞悬臂长度的1/500且≤悬臂长度的1/300 | 挠度或其他变形大于限值，造成结构出现明显的永久变形，梁板出现严重病害，显著影响承载力和行车安全 | 跨中最大挠度＞计算跨径的1/600；悬臂端最大挠度＞悬臂长度的1/300
圬工拱桥 | 上部 | 桥面板 | 结构变位 | 5 | 3 | 完好 | / | 较好，结构无明显位移 | / | 横向联结件松动，纵向接缝开裂较大 | / | 边梁有横移或外倾现象，行车振动或摇晃明显，有异常音 | / | 构件有严重的横向位移，存在失稳现象，结构振动或摇晃显著 | /
圬工拱桥 | 上部 | 桥面板 | 预应力构件损伤 | 5 | 3 | 完好 | / | 锚头、钢绞线等无明显缺陷 | / | 钢绞线裸露出现极个别断丝现象，或锚头出现开裂等现象，或齿板位置处出现部分裂缝，裂缝未超限 | / | 部分钢绞线断裂或失效，或锚头开裂较严重但未完全失效，或齿板位置处裂缝严重，裂缝超限 | / | 预应力钢绞线大量断裂，预应力损耗严重，或锚头损坏失效，梁板出现严重变形 | /
圬工拱桥 | 上部 | 桥面板 | 简支梁（板）桥、钢架桥裂缝 | 5 | 3 | 完好 | / | 局部出现网状裂缝，或主梁出现少量轻微裂缝，缝宽未超限 | 网状裂缝累计面积≤构件面积的20%，单处面积≤1.0m2，或主梁裂缝缝长≤截面尺寸的1/3 | 出现大面积网状裂缝，或主梁出现较多横向裂缝（钢筋混凝土梁、板），或顺主筋方向出现纵向裂缝，或出现斜裂缝、水平裂缝、竖向裂缝等，缝宽未超限 | 网状裂缝累计面积＞构件面积的20%，单处面积＞1.0m2，或主梁裂缝缝长＞截面尺寸的1/3且≤截面尺寸的2/3 | 主梁控制截面出现较多横向裂缝（钢筋混凝土梁、板），或顺主筋方向出现严重纵向裂缝并伴有钢筋锈蚀等，或出现斜裂缝、水平裂缝、竖向裂缝等，裂缝缝宽超限 | 主梁裂缝缝长＞截面尺寸的2/3，间距＜20cm | 主梁控制截面出现大量结构性裂缝，裂缝大多贯通，且缝宽超限，主梁出现变形 | 主梁裂缝缝宽＞1.0mm，间距≤10cm
圬工拱桥 | 上部 | 桥面板 | 连续梁桥、连续钢构桥、悬臂梁桥和T形钢构桥裂缝 | 5 | 3 | 无裂缝 | / | 局部出现网状裂缝，或主梁出现少量轻微裂缝，缝宽未超限 | 网状裂缝累计面积≤构件面积的20%，单处面积≤1.0m2，或主梁裂缝缝长≤截面尺寸的1/3 | 出现大面积网状裂缝，或主梁出现较多横向裂缝（钢筋混凝土梁、板），或顺主筋方向出现纵向裂缝，或出现斜裂缝、水平裂缝、竖向裂缝等，缝宽未超限 | 网状裂缝累计面积＞构件面积的20%，单处面积＞1.0m2，或主梁裂缝缝长＞截面尺寸的1/3且≤截面尺寸的1/2 | 主梁控制截面出现较多横向裂缝（钢筋混凝土梁、板），或顺主筋方向出现严重纵向裂缝并伴有钢筋锈蚀等，或出现斜裂缝、水平裂缝、竖向裂缝等，裂缝缝宽超限 | 主梁裂缝缝长＞截面尺寸的1/2，间距＜30cm | 主梁控制截面出现大量结构性裂缝，裂缝大多贯通，且缝宽超限，主梁出现变形 | 主梁裂缝缝宽＞1.0mm，间距＜20cm
圬工拱桥 | 下部 | 翼墙、耳墙 | 破损 | 4 | 4 | 完好 | / | 局部混凝土出现空洞、孔洞、剥落，或砖石表面小块脱落 | 累计面积≤构件面积的5%，单处面积小于等于0.5m² | 较大范围混凝土或砖石出现空洞、孔洞、剥落 | 累计面积＞构件面积的5%且≤构件面积的20%,单处面积≤1.0m² | 大范围混凝土或砖石出现空洞、孔洞、剥落 | 累计面积＞构件面积的20% | / | /
圬工拱桥 | 下部 | 翼墙、耳墙 | 位移 | 4 | 4 | 完好 | / | / | / | 存在明显的永久变形，单无明显的外倾、下沉，或出现填料损失，但仍可起到挡土的作用 | / | 有下沉、滑动现象，造成翼墙断裂，外倾失稳，砌体变形，部分倒塌，或填料严重流失，失去挡土功能 | / | / | /
圬工拱桥 | 下部 | 翼墙、耳墙 | 鼓肚、砌体松动 | 4 | 4 | 完好 | / | 局部鼓肚，砌体松动 | / | 大面积鼓肚，砌体松动 | / | 大面积鼓肚，砌体松动，甚至出现严重渗漏 | / | / | /
圬工拱桥 | 下部 | 翼墙、耳墙 | 裂缝 | 4 | 4 | 完好或有轻微网裂 | 网裂总面积≤10% | 较多网裂。出现个别裂缝，缝宽未超限 | 网裂种面积＞10% | 出现多处裂缝，未贯通，缝宽超限，或翼墙或耳墙有断裂，与前墙脱开脱开现象 | / | 出现通缝，裂缝超限，或翼墙或耳墙断裂，与前墙完全脱开 | / | / | /
圬工拱桥 | 下部 | 锥坡、护坡 | 缺陷 | 4 | 5 | 完好 | / | 铺砌面局部隆起、凹陷、开裂，砌缝砂浆脱落，或局部铺砌面下滑，坡角损坏 | 缺陷面积≤10% | 铺砌面出现大面积隆起、凹陷、开裂，砌缝砂浆脱落 | 缺陷面积＞10%且小于等于20% | 出现空洞，破损等，丧失锥坡、护坡功能，或锥坡体和坡脚损坏严重，大面积滑坡、坍塌，坡顶下降较大，锥坡、护坡作用明显降低 | 缺陷面积＞20% | / | /
圬工拱桥 | 下部 | 锥坡、护坡 | 冲刷 | 4 | 5 | 完好 | / | 局部冲成浅坑 | / | 坡脚局部冲蚀，冲成深坑、沟或槽 | / | 锥坡体和坡脚冲蚀严重，基础有掏空现象 | / | / | /
圬工拱桥 | 下部 | 桥墩 | 蜂窝、麻面 | 3 | 6 | 完好 | / | 轻微蜂窝、麻面 | 累计面积≤构件面积的20%，单处面积≤1.0m² | 较多蜂窝、麻面 | 累计面积＞构件面积的20%，单处面积大于1.0m² | / | / | / | /
圬工拱桥 | 下部 | 桥墩 | 剥落、露筋 | 4 | 6 | 完好 | / | 局部混凝土剥落、露筋 | 累计面积≤构件面积的3%，单处面积≤0.5m² | 较大范围混凝土剥落、露筋 | 累计面积＞构件面积的3%且≤构件面积的10%，单处面积≤1.0m² | 大范围混凝土剥落、露筋 | 累计面积＞构件面积的10%，单处面积＞1.0m² | / | /
圬工拱桥 | 下部 | 桥墩 | 空洞、孔洞 | 4 | 6 | 完好 | / | 局部空洞、孔洞 | 累计面积≤构件面积的3%，单处面积≤0.5m² | 较大范围空洞、孔洞 | 累计面积＞构件面积的3%且≤构件面积的10%，单处面积≤0.5m²或最大深度≤25mm | 大范围空洞、孔洞 | 累计面积＞构件面积的10%，单处面积＞0.5m²或最大深度＞25mm | / | /
圬工拱桥 | 下部 | 桥墩 | 钢筋锈蚀 | 5 | 6 | 完好 | / | 有锈蚀现象 | / | 钢筋锈蚀，混凝土表面有沿主筋方向的裂缝或混凝土表面有锈迹 | / | 大量主筋锈蚀，混凝土表面保护层剥落，钢筋裸露，甚至出现主筋锈断现象 | / | 钢筋严重锈蚀，主筋锈断，混凝土表面严重开裂，出现严重滑动或倾斜等现象 | /
圬工拱桥 | 下部 | 桥墩 | 混凝土碳化、腐蚀 | 4 | 6 | 无碳化现象 | / | 有少量碳化或腐蚀现象，且所有碳化深度均小于混凝土保护层厚度 | / | 部分位置出现碳化现象，局部碳化深度大于混凝土保护层厚度，混凝土表面少量胶凝料松散粉化，或构件受强酸性液体或砌体腐蚀，造成混凝土受到腐蚀，或钢筋出现少量锈蚀，或有冻融现象，造成混凝土出现胀裂 | / | 大部分位置碳化，碳化深度大于混凝土保护层厚度，混凝土表面胶凝料大量松散粉化，或构件受强酸性液体或气体腐蚀，造成混凝土腐蚀或钢筋大量锈蚀，或有冻融现象，造成混凝土严重胀裂 | / | / | /
圬工拱桥 | 下部 | 桥墩 | 磨损 | 4 | 6 | 完好 | / | 有磨损现象，个别部位表面磨耗，粗集料显露 | 累计面积≤构件面积的5% | 较大范围有磨损、缩颈现象，并出现露筋或锈蚀 | 累计面积＞构件面积的5%且≤构件面积的20% | 大范围有磨损、缩颈现象，混凝土剥落，大范围出现露筋现象，裸露钢筋锈蚀 | 累计面积＞构件面积的20% | / | /
圬工拱桥 | 下部 | 桥墩 | 圬工砌体缺陷 | 4 | 6 | 完好 | / | 砌体局部出现灰缝脱落现象，或砌体局部出现破损、剥落等现象 | 灰缝脱落累计长度≤构件截面长度的10%，或破损、剥落累计面积≤构件面积的3% | 砌体大范围出现灰缝脱落现象，或砌体较大范围出现破损、剥落。局部变形等现象 | 灰缝脱落累计长度＞构件截面长度的10%，或破损、剥落、局部变形等累计面积＞构件面积的3%且≤构件面积的10% | 砌体大范围出现破损、剥落、松动、变形等现象 | 破损、剥落、松动、变形等累计面积＞构件面积的10% | / | /
圬工拱桥 | 下部 | 桥墩 | 位移 | 5 | 6 | 完好 | / | / | / | 桥墩出现轻微下沉、倾斜滑动等，发展缓慢或趋向稳定 | / | 桥墩出现滑动、下沉、倾斜，变形小于或等于规范值 | / | 桥墩不稳定，出现严重滑动、下沉、位移、倾斜现象，造成结构和桥面变形过大，变形大于规范值或不能正常行车 | /
圬工拱桥 | 下部 | 桥墩 | 裂缝 | 5 | 6 | 完好，无裂缝 | / | 网状裂缝：局部网状裂缝；墩身的水平裂缝：较少裂缝，缝宽未超限；竖向裂缝：较少裂缝，缝宽未超限；不等高的墩盖梁上的竖向裂缝：较少裂缝，缝宽未超限；悬臂桥墩角隅处的裂缝：较少裂缝，缝宽未超限；镶面是突出的裂缝：局部开裂 | 网状裂缝：累计面积≤构件面积的20%，单处面积≤1.0m²；墩身的水平裂缝：缝长≤墩身直径或墩身宽度的1/8；竖向裂缝：缝长≤截面尺寸的1/3；悬臂桥墩角隅处的裂缝：缝长≤截面尺寸的1/3；镶面石突出的裂缝：累计面积≤构件面积的10%，单处面积≤0.5m² | 网状裂缝：局部网状裂缝；从基础向上发展至墩身的裂缝：较多裂缝，缝宽未超限；墩身的水平裂缝：较多裂缝，缝宽未超限；墩身的剪切破坏：较多裂缝，缝宽未超限；不等高的墩盖梁上的竖向裂缝：较多裂缝，缝宽未超限；悬臂桥墩角隅处的裂缝：较多裂缝，缝宽未超限；镶面石突出的裂缝：局部开裂，少量裂缝宽度超限 | 网状裂缝：累计面积＞构件表面积的20%，单处面积＞1.0m²；从基础向上发展至墩身的裂缝：缝长≤截面尺寸的1/3，间距≥50cm；墩身的水平裂缝：缝长＞墩身直径或墩身宽度的1/8且≤墩身直径或墩身宽度的1/2；墩身的剪切破坏：缝长≤截面尺寸的1/3；竖向裂缝：缝长＞截面尺寸的1/5且≤截面尺寸的1/3间距≥截面尺寸的2/3；悬臂桥墩角隅处的裂缝：缝长＞截面尺寸的1/3缺≤截面尺寸的1/2；镶面石突出的裂缝：累计面积＞构件面积的10%且≤构件面积的20%，单处面积≤1.0m² | 从基础向上发展至墩身的裂缝：存在大量裂缝，缝宽大多超限；墩身的水平裂缝：存在大量裂缝，缝宽大多超限；墩身的剪切破坏：缝宽超限；竖向裂缝：存在大量裂缝，缝宽大多超限；悬臂桥墩角隅处的裂缝：缝宽超限；不等高的墩盖梁上的竖向裂缝：存在大量裂缝，缝宽大多超限，少部分混凝土出现剥落、露筋；镶面石突出的裂缝：多处开裂，裂缝宽度大多超限 | 从基础向上发展至墩身的裂缝：缝长＞截面尺寸的1/3，间距＜50cm；墩身的水平裂缝：缝长＞墩身直径或墩身宽度的1/2；墩身的剪切破坏：缝长＞截面尺寸的1/3；竖向裂缝：缝长＞截面尺寸的1/3，间距＜30cm；悬臂桥墩角隅处的裂缝：缝长＞截面尺寸的1/2；不等高的墩盖梁上的竖向裂缝：缝长＞截面尺寸的2/3；镶面石突出的裂缝：累计面积＞构件面积的20% | 桥墩出现结构性裂缝，缝宽超限，裂缝有开合现象，桥墩变形失稳 | /
圬工拱桥 | 下部 | 桥墩(盖梁、系梁) | 蜂窝、麻面 | 3 | 6 | 完好 | / | 轻微蜂窝、麻面 | 累计面积≤构件面积的20%，单处面积≤1.0m² | 较多蜂窝、麻面 | 累计面积＞构件面积的20%，单处面积大于1.0m² | / | / | / | /
圬工拱桥 | 下部 | 桥墩(盖梁、系梁) | 剥落、露筋 | 4 | 6 | 完好 | / | 局部混凝土剥落、露筋 | 累计面积≤构件面积的3%，单处面积≤0.5m² | 较大范围混凝土剥落、露筋 | 累计面积＞构件面积的3%且≤构件面积的10%，单处面积≤1.0m² | 大范围混凝土剥落、露筋 | 累计面积＞构件面积的10%，单处面积＞1.0m² | / | /
圬工拱桥 | 下部 | 桥墩(盖梁、系梁) | 空洞、孔洞 | 4 | 6 | 完好 | / | 局部空洞、孔洞 | 累计面积≤构件面积的3%，单处面积≤0.5m² | 较大范围空洞、孔洞 | 累计面积＞构件面积的3%且≤构件面积的10%，单处面积≤0.5m²或最大深度≤25mm | 大范围空洞、孔洞 | 累计面积＞构件面积的10%，单处面积＞0.5m²或最大深度＞25mm | / | /
圬工拱桥 | 下部 | 桥墩(盖梁、系梁) | 钢筋锈蚀 | 5 | 6 | 完好 | / | 有锈蚀现象 | / | 钢筋锈蚀，混凝土表面有沿主筋方向的裂缝或混凝土表面有锈迹 | / | 大量主筋锈蚀，混凝土表面保护层剥落，钢筋裸露，甚至出现主筋锈断现象 | / | 钢筋严重锈蚀，主筋锈断，混凝土表面严重开裂，出现严重滑动或倾斜等现象 | /
圬工拱桥 | 下部 | 桥墩(盖梁、系梁) | 混凝土碳化、腐蚀 | 4 | 6 | 无碳化现象 | / | 有少量碳化或腐蚀现象，且所有碳化深度均小于混凝土保护层厚度 | / | 部分位置出现碳化现象，局部碳化深度大于混凝土保护层厚度，混凝土表面少量胶凝料松散粉化，或构件受强酸性液体或砌体腐蚀，造成混凝土受到腐蚀，或钢筋出现少量锈蚀，或有冻融现象，造成混凝土出现胀裂 | / | 大部分位置碳化，碳化深度大于混凝土保护层厚度，混凝土表面胶凝料大量松散粉化，或构件受强酸性液体或气体腐蚀，造成混凝土腐蚀或钢筋大量锈蚀，或有冻融现象，造成混凝土严重胀裂 | / | / | /
圬工拱桥 | 下部 | 桥墩(盖梁、系梁) | 裂缝 | 4 | 6 | 完好，无裂缝 | / | 网状裂缝：局部网状开裂：墩帽顶面水平裂缝：少量裂缝，缝宽未超限；由支承垫石从下向上发展的裂缝：缝宽未超限；盖梁自上而下的垂直裂缝：缝宽未超限 | 网状裂缝：累计面积≤构件面积的20%，单处面积≤1.0m²；墩帽顶面水平裂缝：缝长≤截面尺寸的1/3；有支承垫石从下向上发展的裂缝：缝长≤截面尺寸的1/3；盖梁自上而下的垂直裂缝：缝长≤截面尺寸的1/5，间距＞80cm | 网状裂缝：局部网裂；墩帽顶面水平裂缝：缝宽未超限；由支承垫石从下向上发展的裂缝：缝宽未超限；盖梁自上而下的垂直裂缝：缝宽未超限 | 网状裂缝：累计面积＞构件面积的20%，单处面积＞1.0m²；墩帽顶面水平裂缝：缝长＞截面尺寸的1/3且≤截面尺寸的2/3，间距≥20cm；由支承垫石从下向上发展的裂缝：缝长＞截面尺寸的1/3且≤截面尺寸的2/3；盖梁自上而下的垂直裂缝：缝长＞截面尺寸的1/5且≤截面尺寸的1/3，间距≥50cm | 墩帽顶面水平裂缝：存在大量裂缝，缝宽超限；由支承垫石从下向上发展的裂缝：存在大量裂缝，缝宽超限；盖梁自上而下的垂直裂缝：裂缝贯通，缝宽超限 | 墩帽顶面水平裂缝：缝长＞截面尺寸的2/3，间距＜20cm；有支承垫石从下向上发展的裂缝：缝长＞截面尺寸的2/3；盖梁自上而下的垂直裂缝：缝长＞1/3截面尺寸，间距＜50cm | / | /
圬工拱桥 | 下部 | 桥台 | 剥落 | 4 | 7 | 完好 | / | 局部混凝土剥落 | 累计面积≤构件面积的5%，单处面积≤0.5m² | 较大范围混凝土剥落 | 累计面积＞构件面积的5%且≤构件面积的20%，单处面积≤1.0m² | 大范围混凝土剥落 | 累计面积＞构件面积的20%，单处面积＞1.0m² | / | /
圬工拱桥 | 下部 | 桥台 | 空洞、孔洞 | 4 | 7 | 完好 | / | 局部空洞、孔洞 | 累计面积≤构件面积的5%，单处面积≤0.5m² | 较大范围空洞、孔洞 | 累计面积＞构件面积的5%且≤构件面积的20%，单处面积≤1.0m²或深度≤25mm | 大范围空洞、孔洞 | 累计面积＞构件面积的20%，单处面积＞1.0m²或深度＞25mm | / | /
圬工拱桥 | 下部 | 桥台 | 磨损 | 3 | 7 | 完好 | / | 出现磨损，个别部位表面缺陷，粗集料显露 | 累计面积≤构件面积的10% | 大范围有磨损，粗集料显露 | 累计面积＞构件面积的10% | / | / | / | /
圬工拱桥 | 下部 | 桥台 | 混凝土碳化、腐蚀 | 3 | 7 | 完好 | / | 有局部碳化或腐蚀现象，且所有碳化深度均小于混凝土保护层厚度 | / | 大部分出现碳化或腐蚀现象，局部碳化深度大于混凝土保护层厚度，混凝土表面少量胶凝料松散粉化 | / | / | / | / | /
圬工拱桥 | 下部 | 桥台 | 圬工砌体缺陷 | 4 | 7 | 完好 | / | 砌体局部出现灰缝脱落现象，或砌体局部出现破损、剥落等现象 | 灰缝脱落累计长度≤构件截面长度的10%，或破损、剥落累计面积＜构件面积的3% | 砌体大范围出现灰缝脱落现象，或砌体较大范围出现破损、剥落、局部变形等现象 | 灰缝脱落累计长度＞构件截面长度的10%，或破损、剥落、局部变形等累计面积＞构件面积的3%且≤构件面积的10% | 砌体大范围出现破损、剥落、松动、变形等现象 | 破损、剥落、松动、变形等现象累计面积＞构件面积的10% | / | /
圬工拱桥 | 下部 | 桥台 | 桥头跳车 | 4 | 7 | 完好 | / | 台背路面轻微沉降，有轻度跳车现象 | 沉降值≤2cm | 台背路面沉降较大，桥头跳车明显 | 沉降值＞2cm且≤5cm | 台背路面明显沉降，桥头跳车严重 | 沉降值＞5cm | / | /
圬工拱桥 | 下部 | 桥台 | 台背排水状况 | 4 | 7 | 完好 | / | 台背排水不良，造成桥台被渗水污染 | / | 台背填土排水不畅，填土出现膨胀或冻胀现象，造成挤压隆起，变形发展较快 | / | 台背填土排水不畅，填土出现膨胀或冻胀现象，造成台身、翼墙等构件出现大面积鼓肚或砌体松动，甚至出现严重变形 | / | / | /
圬工拱桥 | 下部 | 桥台 | 位移 | 5 | 7 | 完好 | / | / | / | 出现轻微下沉、倾斜滑动，发展缓慢或趋向稳定 | / | 桥台出现滑动、下沉、倾斜、冻拨等，台背填土有沉降裂缝或挤压隆起，变形发展较快，变形小于或等于规范值 | / | 桥台不稳定，出现严重滑动、下沉、位移、倾斜、冻拨等，造成结构和桥面变形过大，变形大于规范值或不能正常行车 | /
圬工拱桥 | 下部 | 桥台 | 裂缝 | 5 | 7 | 完好、无裂缝 | / | 网状裂缝：局部网状开裂；从基础向上发展至台身的裂缝：缝宽未超限；台身水平裂缝：缝宽未超限；竖向裂缝：缝宽未超限；翼墙和前墙断裂的裂缝：出现开裂，缝宽未超限；镶面石突出的裂缝：局部开裂 | 网状裂缝：累计面积≤构件面积的20%，单处面积≤1.0m²；从基础向上发展至台身的裂缝：缝长≤截面尺寸1/5；台身的水平裂缝：缝长≤台身宽的1/8；竖向裂缝：缝长≤截面尺寸的1/3；翼墙和前墙断裂的裂缝：缝长≤截面尺寸的1/3；镶面石突出的裂缝：累计面积≤构件面积的10%，单处面积≤0.5m² | 网状裂缝：局部网状裂缝；从基础向上发展至台身的裂缝：缝宽未超限；台身的水平裂缝：缝宽未超限；竖向裂缝：缝宽未超限；翼墙和前墙断裂的裂缝：出现开裂，缝宽超限；镶面石突出的裂缝：局部开裂 | 网状裂缝：累计面积＞构件面积的20%，单处面积＞1.0m²；从基础向上发展至台身的裂缝：缝长＞截面尺寸的1/5且≤截面尺寸的1/3，间距≥20cm；台身的水平裂缝：缝长＞台身宽的1/8且≤台身宽的1/2；竖向裂缝：缝长＞截面尺寸的1/3且≤截面尺寸的1/2，间距≥20cm；翼墙和前墙断裂的裂缝：缝长＞截面尺寸的1/3且截面尺寸的2/3；镶面石突出的裂缝：累计面积＞构件面积的10%，单处面积＞1.0m² | 从基础向上发展至台身的裂缝：重点部位缝宽超限；台身的水平裂缝：重点部位缝宽超限；竖向裂缝：重点部位缝宽超限；翼墙和前墙断裂的裂缝：出现开裂，缝宽超限 | 从基础向上发展至台身的裂缝：缝长＞截面尺寸的1/3，间距＜20cm；台身的水平裂缝：缝长＞台身宽的1/2；竖向裂缝：缝长＞截面尺寸的1/2，间距＜20cm；翼墙和前墙断裂的裂缝：缝长＞截面尺寸的2/3，缝宽＞1.0mm | 桥台出现结构性裂缝，桥台变形失稳 | 缝宽＞1.0mm，缝长＞台身的2/3
圬工拱桥 | 下部 | 桥台(台帽) | 破损 | 4 | 7 | 完好 | / | 局部混凝土剥落、磨损等 | 累计面积≤构件面积的10%，单处面积≤0.5m² | 较大范围混凝土剥落、磨损等 | 累计面积＞构件面积的10%且≤构件面积的20%，单处面积≤1.0m² | 大范围混凝土剥落、磨损等 | 累计面积＞构件面积的20%，单处面积＞1.0m² | / | /
圬工拱桥 | 下部 | 桥台(台帽) | 混凝土碳化、腐蚀 | 3 | 7 | 无碳化现象 | / | 有局部碳化或腐蚀现象，且所有碳化深度均小于混凝土保护层厚度 | / | 大部分出现碳化或腐蚀现象，局部碳化深度大于混凝土保护层厚度，混凝土表面少量胶凝料松散粉化 | / | / | / | / | /
圬工拱桥 | 下部 | 桥台(台帽) | 裂缝 | 4 | 7 | 完好、无裂缝 | / | 由支承垫石从下向上发展的裂缝：缝宽未超限；台帽自上而下的垂直裂缝：缝宽未超限 | 由支承垫石从下向上发展的裂缝：缝长≤截面尺寸的2/3；台帽自上而下的垂直裂缝：缝长≤截面尺寸的2/3，间距≥20cm | 由支承垫石从下向上发展的裂缝：缝宽超限；台帽自上而下的垂直裂缝：缝宽超限 | 由支承垫石从下向上发展的裂缝：缝长＞截面尺寸的2/3；台帽自上而下的垂直裂缝：缝宽＞限值且≤1.0mm，缝长＞截面尺寸的2/3，间距＜20cm | 台帽自上而下的垂直裂缝：缝宽超限 | 台帽自上而下的垂直裂缝：缝宽＞1.0mm，缝长＞截面尺寸的2/3，间距＜20cm | / | /
圬工拱桥 | 下部 | 桥台(台帽) | 空洞、孔洞 | 4 | 7 | 完好 | / | 局部空洞、孔洞 | 累计面积≤构件面积的5%，单处面积≤0.5m² | 较大范围空洞、孔洞 | 累计面积＞构件面积的5%且≤构件面积的20%，单处面积≤1.0m²或深度≤25mm | 大范围空洞、孔洞 | 累计面积＞构件面积的20%，单处面积＞1.0m²或深度＞25mm | / | /
圬工拱桥 | 下部 | 墩台基础 | 冲刷、掏空 | 5 | 8 | 完好 | / | 基础无冲蚀现象，表面长有青苔、杂草 | / | 基础有局部冲蚀现象，部分外露，但未露出基底 | 基础冲空面积≤10% | 浅基被冲空，露出底面，冲刷深度大于设计值 | 基础冲空面积＞10%且≤20% | 冲刷深度大于设计值，地基失效，承载力降低，或桥台岸坡滑移或基础无法修复 | 基础冲空面积＞20%
圬工拱桥 | 下部 | 墩台基础 | 剥落、露筋 | 5 | 8 | 完好 | / | 承台出现少量剥落、露筋、锈蚀现象，或基础少量混凝土剥落 | 累计面积≤构件面积的3%，单处面积≤0.25m² | 承台较大范围出现剥落、露筋、锈蚀现象，或基础小范围出现剥落、露筋、锈蚀现象 | 剥落、露筋累计面积＞构件面积的3%且≤构件面积的10%，单处面积＞0.25m²且≤1.0m² | 承台大范围出现严重剥落、露筋、锈蚀现象且混凝土出现严重锈蚀裂缝，或基础较大范围出现剥落、露筋，主筋严重锈蚀 | 剥落、露筋累计面积＞构件面积的10%且≤构件面积的20%，单处面积＞1.0m² | 基础大量剥落、露筋且主筋有锈断现象，基础失稳 | 基础剥落、露筋累计面积＞构件面积的20%，单处面积＞1.0m²
圬工拱桥 | 下部 | 墩台基础 | 冲蚀 | 4 | 8 | 完好 | / | 基础或承台有轻微磨损、腐蚀现象，个别部位表面磨耗，粗骨料显露 | 累计面积≤构件面积的3% | 基础或承台大范围被侵蚀，有磨损、缩颈、露筋或者环状冻裂现象；或桩基顶面出现较大空洞 | 剥落、露筋累计面积＞构件面积的3%且≤构件面积的10% | 混凝土腐蚀或钢筋大量锈蚀并有锈断现象；或有严重冻融现象，造成大面积混凝土胀裂 | 累计面积＞构件面积的10% | / | /
圬工拱桥 | 下部 | 墩台基础 | 河底铺砌损坏 | 4 | 8 | 河底铺砌完好，无冲刷现象 | / | 河底铺砌局部轻微冲刷或损坏 | / | 河底铺砌冲刷较重或损坏严重 | / | 河底铺砌出现严重冲刷掏空或损坏 | / | / | /
圬工拱桥 | 下部 | 墩台基础 | 沉降 | 5 | 8 | 完好 | / | / | / | 出现轻微的下沉，发展缓慢或下沉趋于稳定 | / | 出现下沉现象，沉降量小于或等于规范值 | / | 基础不稳定，下沉现象严重，沉降量大于规范值，造成上部结构和桥面系变形过大 | /
圬工拱桥 | 下部 | 墩台基础 | 滑移和倾斜 | 5 | 8 | 完好 | / | / | / | 出现滑移或倾斜，导致支座和墩台支承面轻微损坏，或导致伸缩缝装置破坏、接缝减小、伸缩机能受损，但发展缓慢或下沉趋于稳定 | / | 基础出现滑移或倾斜，导致支座和墩台支承面被严重破坏，或导致伸缩装置破坏、接缝减少、伸缩机能完全丧失，或滑移量过大，梁端与胸墙紧贴 | / | 滑移量过大导致前墙破坏或局部破碎、压曲，或基础不稳定，滑移或倾斜现象严重，或导致梁体从支承面上滑落 | /
圬工拱桥 | 下部 | 墩台基础 | 裂缝 | 5 | 8 | 完好 | / | 结构应力异常，出现剪切裂缝，缝宽未超限 | 缝长≤截面尺寸的1/3 | 结构应力异常，出现剪切裂缝，缝宽未超限 | 缝长＞截面尺寸的1/3且≤截面尺寸的1/2 | 结构应力异常，出现剪切裂缝或混凝土出现碎裂 | 缝宽＞限值且≤1.0mm，缝长＞截面尺寸的1/2 | 结构应力异常，出现剪切裂缝，裂缝贯通，基础处于失稳状态，或基础出现结构性裂缝甚至断裂 | 缝宽＞1.0mm，缝长＞截面尺寸的1/2
圬工拱桥 | 下部 | 河床 | 堵塞 | 4 | 9 | 完好 | / | 局部有漂流物，堵塞河道 | / | 多处有漂流物堵塞河道 | / | 河道被完全堵塞 | / | / | /
圬工拱桥 | 下部 | 河床 | 冲刷 | 4 | 9 | 河床稳定，无冲蚀现象 | / | 局部轻微冲刷 | / | 冲刷较重，墩台有掏空现象，防护体损坏严重 | / | 河床压缩，出现严重冲刷掏空，危机桥梁安全 | / | / | /
圬工拱桥 | 下部 | 河床 | 河床变迁 | 4 | 9 | 完好 | / | 局部轻微淤积 | / | 河床淤泥严重，河床扩宽有变迁趋势 | / | 已出现变迁、扩宽现象，并有发展趋势 | / | / | /
圬工拱桥 | 下部 | 调治构造物 | 损坏 | 4 | 10 | 完好 | / | 构造物局部断裂，砌体松动、鼓肚、凹陷或灰浆脱落 | / | 表面出现大面积损坏或坡脚局部损坏 | / | 需要设置但没有设置调治构造物者 | / | / | /
圬工拱桥 | 下部 | 调治构造物 | 冲刷、变形 | 4 | 10 | 完好 | / | 边坡局部下滑，基础局部冲空 | / | 边坡大面积下滑，构造物出现下沉、倾斜，局部坍塌 | / | 构造物出现下沉、倾斜、坍塌，基础冲蚀严重 | / | / | /
圬工拱桥 | 桥面 | 沥青混凝土桥面铺装 | 变形（车辙、拥包、高低不平等） | 4 | 11 | 完好 | / | 局部出现波浪拥包；或局部有高低不平的现象；或局部出现车辙，深度较浅 | 波浪拥包面积≤10%，波峰波谷高差≤25mm；高低差≤25mm；铺装层出现车辙的面积≤10%，深度≤25mm | 多处出现波浪拥包；或多处有高低不平的现象；或较大面积出现车辙，深度较浅 | 波浪拥包面积＞10%且≤20%，波峰波谷高差≤25mm；高低差≤25mm；铺装层出现车辙的面积＞10%且≤20%，深度≤25mm | 大面积出现波浪拥包；或普遍有高低不平的现象；或大面积出现车辙，深度较深 | 波浪拥包面积＞20%，波峰波谷高差＞25mm；高低差＞25mm；铺装层出现车辙的面积＞20%，深度＞25mm | / | /
圬工拱桥 | 桥面 | 沥青混凝土桥面铺装 | 泛油 | 4 | 11 | 完好 | / | 局部出现泛油 | 面积≤10% | 多处出现泛油 | 面积＞10%且≤20% | 大面积出现泛油、磨光 | 面积＞20% | / | /
圬工拱桥 | 桥面 | 沥青混凝土桥面铺装 | 破损 | 4 | 11 | 完好 | / | 面层局部松散、露骨或局部浅坑槽 | 松散、露骨累计面积≤10%或坑槽深度≤25mm，累计面积≤3%，单处面积≤0.5m² | 多处松散、露骨或多处出现坑槽 | 松散、露骨累计面积＞10%且≤20%或坑槽深度≤25mm，累计面积大于3%且≤10%，单处面积＞0.5m²且≤1.0m² | 大部分松散、露骨或大部分有坑槽 | 松散、露骨累计面积＞20%或坑槽深度＞25mm，累计面积＞10%，单处面积＞1.0m² | / | /
圬工拱桥 | 桥面 | 沥青混凝土桥面铺装 | 裂缝 | 4 | 11 | 完好 | / | 局部龟裂，裂缝区无变形、无散落或局部块裂，裂缝区无散落或有纵横裂缝，裂缝壁无散落，无支缝 | 龟裂缝宽≤2.0mm，部分裂缝块度≤5.0m或块裂缝宽≤3.0mm，大部分裂缝块度＞1.0m或纵横裂缝缝长≤1.0m，缝宽≤3.0mm | 局部龟裂，状态明显，裂缝区有轻度散落或变形或局部块裂，裂缝区有散落或有纵横裂缝，裂缝壁有散落，有支缝 | 龟裂＞2.0mm且≤5.0mm，部分裂缝块度≤2.0m或块裂缝宽＞3.0mm，大部分裂缝块度＞0.5m且≤1.0m或纵横裂缝缝长＞1.0m且≤2.0m，缝宽＞3.0mm | 多处龟裂，特征显著，裂缝区变形明显、散落严重或多处块裂，裂缝区散落严重或有纵横通缝，裂缝壁散落，支缝严重 | 龟裂缝宽＞5.0mm，大部分裂缝块度≤2.0m或块裂缝宽＞3.0mm，大部分裂缝块度≤0.5m或纵横裂缝缝长＞2.0m，缝宽＞3.0mm | / | /
圬工拱桥 | 桥面 | 水泥混凝土桥面铺装 | 磨光、脱皮、露骨 | 4 | 11 | 完好 | / | 局部出现磨光、脱皮、露骨 | 面积≤10% | 多处出现磨光、脱皮、露骨 | 面积＞10%且≤20% | 大面积出现磨光、脱皮、露骨 | 面积＞20% | / | /
圬工拱桥 | 桥面 | 水泥混凝土桥面铺装 | 错台 | 4 | 11 | 完好 | / | 局部接缝两侧出现高差现象 | 高差≤10mm | 多处接缝两侧出现高差现象 | 高差＞10mm | 绝大多数接缝两侧出现高差现象 | 高差＞10mm | / | /
圬工拱桥 | 桥面 | 水泥混凝土桥面铺装 | 坑洞 | 4 | 11 | 完好 | / | 局部出现坑洞 | 深度≤1cm，直径≤3cm，或累计面积≤3% | 多处坑洞 | 深度＞1cm，直径＞3cm，或累计面积＞3%且≤10% | 大部分有坑洞 | 深度＞1cm，直径＞3cm，或累计面积＞10% | / | /
圬工拱桥 | 桥面 | 水泥混凝土桥面铺装 | 剥落 | 4 | 11 | 完好 | / | 局部接缝处出现浅层边角剥落，局部出现层状剥落 | 层状剥落累计面积≤10% | 多处接缝处出现中、深层边角剥落，局部出现层状剥落 | 层状剥落累计面积＞10%且≤20% | 大部分接缝处出现深层边角剥落，局部出现层状剥落 | 层状剥落累计面积＞20% | / | /
圬工拱桥 | 桥面 | 水泥混凝土桥面铺装 | 拱起 | 4 | 11 | 完好 | / | 接缝两侧出现轻微抬高 | 接缝拱起条数≤总数的10% | 接缝两侧出现较大抬高 | 接缝拱起条数＞总数的10%且≤总数的20% | 接缝两侧出现明显抬高 | 接缝拱起条数＞总数的20% | / | /
圬工拱桥 | 桥面 | 水泥混凝土桥面铺装 | 接缝料损坏 | 4 | 11 | 完成 | / | 接缝处填料老化、漏水，但尚未出现剥落、脱空，或被杂物填塞现象 | 填料老化、漏水≤整条缝的10% | 接缝处填料老化、漏水，部分填料脱空，或被杂物填塞 | 填料老化、漏水＞整条缝的10%且整条缝的20%，或脱空、填塞长度≤接缝长的1/3 | 接缝处填料老化、漏水，多处填料脱空，或被杂物填塞 | 填料老化、漏水＞整条缝20%，或脱空、填塞长度＞接缝长的1/3 | / | /
圬工拱桥 | 桥面 | 水泥混凝土桥面铺装 | 裂缝（板角断裂、破碎板） | 4 | 11 | 完好 | / | 局部存在横向裂缝、纵向裂缝或斜裂缝，但未贯通或板角处裂缝与纵横接缝相交或局部出现破损板，但未发生松动、沉陷等病害 | 裂缝缝宽＜3mm或交点距角点≤板块边长，裂缝缝宽＜3mm或每块板北分为2～3块 | 多数存在横向裂缝、纵向裂缝或斜裂缝，边缘有碎裂或板角处裂缝与纵横向接缝相交，边缘存在碎裂或出现较多破碎板，板块伴有松动、沉陷、唧泥等现象 | 裂缝缝宽≥3mm且≤10mm或交点距角点≤1/2板块边长，裂缝缝宽≥3mm且≤10mm或每块板被分为3～4块 | 大部分存在横向裂缝、纵向裂缝或斜裂缝，边缘有碎裂，并伴有错台出现或板角处裂缝与纵横向接缝相交，断角有松动或出现大量破碎板，板块伴有松动、沉陷、唧泥等现象 | 裂缝缝宽＞10mm或交点距角点≤1/2板块边长，缝宽＞10mm或每块板被分成4块以上 | / | /
圬工拱桥 | 桥面 | 伸缩缝装置 | 凹凸不平 | 4 | 12 | 完好 | / | 略有凹凸不平 | 差值≤1cm | 有明显凹凸不平 | 差值＞1cm且≤3cm | 严重凹凸不平 | 差值＞3cm | / | /
圬工拱桥 | 桥面 | 伸缩缝装置 | 锚固区缺陷 | 4 | 12 | 完好 | / | 锚固构件松动，或锚固螺栓松脱或混凝土轻微损坏，出现裂缝、剥落现象 | 数量≤10%或面积≤10% | 锚固构件松动，或锚固螺栓松脱但功能尚存或混凝土局部损坏 | 数量＞10%且≤20%或面积＞10%且≤20% | 锚固构件松动，或锚固螺栓松脱基本失效或混凝土大面积破损 | 数量＞20%或面积＞20% | / | /
圬工拱桥 | 桥面 | 伸缩缝装置 | 破损 | 4 | 12 | 完好 | / | 锚固构件松动、缺失，或焊缝开裂或橡胶条轻微损坏、老化或排水管发生轻微破损，但不影响功能 | 数量≤10%或面积≤20% | 锚固构件松动、缺失，或焊缝开焊，造成钢板破损或橡胶条老化、剥离或焊接处大部分出现裂缝，但未断裂或防水材料老化伴有局部脱落现象，或排水管破损、堵塞，尚能维持功能 | 数量＞10%且≤20%或面积＞20% | 严重老化，锚固构件松动、缺失、或焊缝开焊，造成钢板破损失效或焊接处出现剪断现象，或钢板其他部位出现剪断现象，或橡胶条完全剥离或脱落或防水材料老化，完全脱落，或排水管完全堵塞失效 | 数量＞20% | / | /
圬工拱桥 | 桥面 | 伸缩缝装置 | 失效 | 4 | 12 | 完好 | / | 上层槽口堵塞、卡死等原因，造成伸缩缝伸缩异常，车辆行驶时出现冲击和噪声 | / | 上层槽口堵塞、卡死等原因，造成伸缩缝不能自由变形，伸缩异常现象严重，伸缩缝出现明显损坏 | / | 伸缩缝异常导致失效 | / | / | /
圬工拱桥 | 桥面 | 人行道 | 破损 | 4 | 13 | 完好 | / | 出现少量坑槽、孔洞、裂缝、剥落、松动等现象 | 面积≤10% | 出现较多坑槽、孔洞、裂缝、剥落、松动等现象 | 面积＞10%且≤20% | 出现大量坑槽、孔洞、裂缝、剥落、松动等现象 | 面积＞20% | / | /
圬工拱桥 | 桥面 | 人行道 | 缺失 | 4 | 13 | 完好 | / | 人行道出现少量缺失现象 | 面积≤3% | 人行道出现较大面积缺损 | 面积＞3%且≤10% | 人行道出现大面积缺损 | 面积＞10% | / | /
圬工拱桥 | 桥面 | 护栏、栏杆 | 撞坏、缺失 | 4 | 14 | 完好 | / | 局部受到车辆冲撞，不影响功能，或构件脱落、缺失 | 损坏长度≤3% | 多处出现车辆冲撞引起的损坏，不影响功能，或构件脱落、缺失 | 损坏长度＞3%且≤10% | 收到车辆冲撞，失去效用，或构件脱落、缺失 | 损坏长度＞10% | / | /
圬工拱桥 | 桥面 | 护栏、栏杆 | 破损 | 4 | 14 | 完好 | / | 个别构件出现蜂窝麻面、剥落、锈蚀、裂缝、变形错位等现象 | 面积≤10% | 较多构件出现蜂窝麻面、剥落、露筋、锈蚀、裂缝、变形错位等现象 | 面积＞10%且≤20% | 大量构件出现剥落、露筋、锈蚀、裂缝、变形错位等现象 | 面积＞20% | / | /
圬工拱桥 | 桥面 | 防排水系统 | 排水不畅 | 4 | 15 | 完好 | / | 局部排水不畅，桥下出现漏水现象，或桥台支承面、翼墙面等平面受到污水污染 | / | 桥下多处出现漏水现象，或桥台支承面、翼墙面、前墙面等平面受到污水污染，支座锈蚀，或桥台后填料排水不畅，造成路堤轻微沉降 | / | 桥下普遍出现漏水现象，或桥台支承面、翼墙面、前墙面等平面被污水严重污染，支座严重锈蚀，或桥台后填料排水不畅，造成路堤明显沉降 | / | / | /
圬工拱桥 | 桥面 | 防排水系统 | 泄水管、引水槽缺陷 | 3 | 15 | 完好 | / | 较少泄水管、引水槽、排水孔出现堵塞，或排水设施构件破损、缺件、管体脱落、漏留泄水管 | 数量≤5% | 较多泄水管、引水槽、排水孔出现堵塞，或排水设施构件破损、缺件、管体脱落、漏留泄水管 | 数量＞5% | / | / | / | /
圬工拱桥 | 桥面 | 照明、标志 | 污损或损坏 | 4 | 16 | 完好 | / | 个别设施松动、锈蚀、损坏，或出现污损标志不清现象 | / | 多处设施松动、锈蚀、损坏，或出现污损标志不清现象 | / | 大部分设施松动、锈蚀、损坏，危及行车安全 | / | / | /
圬工拱桥 | 桥面 | 照明、标志 | 照明设施缺失 | 4 | 16 | 完好 | / | 少量照明设施缺失 | 面积≤10% | 较多照明设施缺失 | 面积＞10%且≤20% | 大量照明设施缺失，危及行车安全 | / | / | /
圬工拱桥 | 桥面 | 照明、标志 | 标志脱落、缺失 | 3 | 16 | 完好 | / | 个别标志脱落、缺失，或需要标志的位置没有相应标志 | / | 多处标志脱落、缺失，或需要标志的位置没有相应标志 | / | / | / | / | /
钢筋混凝土拱桥 | 上部 | 钢筋混凝土拱桥主拱圈 | 主拱圈变形 | 5 | 1 | 完好 | / | / | / | 有轻微变形，或边拱有横移或外倾现象 | / | 拱圈存在明显的永久变形，拱顶下挠在限值内，桥面竖向呈波形 | / | 拱圈严重变形，拱顶挠度大于限值，受压构件有严重的横向扭曲变形，严重影响结构安全 | /
钢筋混凝土拱桥 | 上部 | 钢筋混凝土拱桥主拱圈 | 主拱圈裂缝 | 5 | 1 | 完好 | / | 有少量轻微横向裂缝 | 横向裂缝缝长≤截面尺寸的1/8，缝宽≤O.lmm | 结合面裂或有纵向、横向裂缝，缝宽未超限 | 纵向裂缝缝长≤截面尺寸的1/8，缝宽≤0.5mm，或横向裂缝缝长>截面尺寸的1/8且≤截面尺寸的1/2，缝宽>0.1mm且≤0.3mm | 结合面开裂或有较严重纵向、横向裂缝，缝宽超限 | 纵向裂缝缝长>截面尺寸的1/8，缝宽>0.5mm，或横向裂缝缝长>截面尺寸的1/2，缝宽>0.3mm | 裂缝贯通截面或跨长，发生开合现象，其至主拱圈发生明显变形 | 缝宽>2.0mm
钢筋混凝土拱桥 | 上部 | 钢筋混凝土拱桥主拱圈 | 渗水 | 4 | 1 | 完好 | / | 有轻微渗水现象 | / | 拱圈局部有碗显渗水现象 | / | 拱圈多处有明显渗水现象，渗水处伴有晶体析出或锈蚀现象，流膏处混凝土松散 | /
钢筋混凝土拱桥 | 上部 | 钢筋混凝土拱桥主拱圈 | 拱铰功能受损 | 5 | 1 | 完好 | / | / | / | 拱铰部分受损，但功能尚存 |  | 拱铰受损较严重，有错位、拉开现象，甚至部分压裂，部分丧失功能 |  | 拱铰严重受损，有错位、拉开现象，混凝土压裂或功能丧失，拱圈出现严重变形
钢筋混凝土拱桥 | 上部 | 钢筋混凝土拱桥主拱圈 | 拱脚位移 | 5 | 1 | 完好 | / | / | / | 拱脚出现水平、坚向位移和转角，位移小于限值 |  | 拱脚不稳定，出现严重错台、位移或转角，造成结构和桥面变形过大，严重影响结构安全
钢筋混凝土拱桥 | 上部 | 钢筋混凝土拱桥主拱圈 | 蜂窝、麻面 | 3 | 1 | 完好 | / | 较大面积蜂窝麻面 | 累计面积≤构件面积的50% | 大面积蜂窝麻面 | 累计面积＞构件面积的50% |  |  | / | /
钢筋混凝土拱桥 | 上部 | 钢筋混凝土拱桥主拱圈 | 剥落、掉角 | 4 | 1 | 完好 | / | 局部混凝土剥落或掉角 | 累计面积≤构件面积的5%，或单处面积≤0.5m2 | 较大范围混凝土剥落或掉角 | 累计面积＞构件面积的5%且＜构件面积的10%，或单处面积＞0.5m2且＜1.0m2 | 大范围混凝土剥落或掉角 | 累计面积≥构件面积的10%，或单处面积≥1.0m2 | / | /
钢筋混凝土拱桥 | 上部 | 钢筋混凝土拱桥主拱圈 | 空洞、孔洞 | 4 | 1 | 完好 | / | 局部混凝土空洞、孔洞 | 累计面积≤构件面积的5%，或单处面积≤0.5m2 | 较大范围混凝土空洞、孔洞 | 累计面积＞构件面积的5%且＜构件面积的10%，或单处面积＞0.5m2且＜1.0m2 | 大范围混凝土空洞、孔洞 | 累计面积≥构件面积的10%，或单处面积≥1.0m2 | / | /
钢筋混凝土拱桥 | 上部 | 钢筋混凝土拱桥主拱圈 | 蜂窝、麻面 | 3 | 1 | 完好，无蜂窝麻面 | / | 较大面积蜂窝麻面 | 累计面积≤构件面积的50% | 大面积蜂窝麻面 | 累计面积＞构件面积的50% |  |  | / | /
钢筋混凝土拱桥 | 上部 | 钢筋混凝土拱桥主拱圈 | 剥落、掉角 | 4 | 1 | 完好，无剥落、掉角 | / | 局部混凝土剥落或掉角 | 累计面积≤构件面积的5%，或单处面积≤0.5m2 | 较大范围混凝土剥落或掉角 | 累计面积＞构件面积的5%且＜构件面积的10%，或单处面积＞0.5m2且＜1.0m2 | 大范围混凝土剥落或掉角 | 累计面积≥构件面积的10%，或单处面积≥1.0m2 | / | /
钢筋混凝土拱桥 | 上部 | 钢筋混凝土拱桥主拱圈 | 空洞、孔洞 | 4 | 1 | 完好，无空洞、孔洞 | / | 局部混凝土空洞、孔洞 | 累计面积≤构件面积的5%，或单处面积≤0.5m2 | 较大范围混凝土空洞、孔洞 | 累计面积＞构件面积的5%且＜构件面积的10%，或单处面积＞0.5m2且＜1.0m2 | 大范围混凝土空洞、孔洞 | 累计面积≥构件面积的10%，或单处面积≥1.0m2 | / | /
钢筋混凝土拱桥 | 上部 | 钢筋混凝土拱桥主拱圈 | 混凝土保护层厚度 | 4 | 1 | 完好 | / | 承重构件混凝土保护层厚度符合要求，对钢筋耐久性有轻度影响 | / | 承重构件混凝土保护层厚度不足，对钢筋耐久性有较大影响，造成钢筋锈蚀 | / | 承重构件混凝土保护层厚度不足，对钢筋耐久性有很大影响，钢筋失去碱性保护，发生交严重锈蚀 | / | / | /
钢筋混凝土拱桥 | 上部 | 钢筋混凝土拱桥主拱圈 | 钢筋锈蚀 | 5 | 1 | 完好 | 承重构件钢筋锈蚀电位水平为0～/200mV，或电阻率＞20000Ω·cm | 承重构件有轻微锈蚀现象 | 承重构件钢筋锈蚀电位水平为/200～/300mV，或电阻率为15000～20000Ω·cm | 承重构件钢筋发生锈蚀，混凝土表面有沿钢筋的裂缝或混凝土表面有锈迹 | 承重构件钢筋锈蚀电位水平为/300～/400mV，或电阻率为10000～15000Ω·cm | 承重构件钢筋锈蚀引起混凝土剥落，钢筋裸露，表面膨胀性锈层显著 | 承重构件钢筋锈蚀电位水平为/400～/500mV，或电阻率为5000～10000Ω·cm | 承重构件大量钢筋锈蚀引起混凝土剥落，部分钢筋屈服或锈断，混凝土表面严重开裂，影响结构安全 | 承重构件钢筋锈蚀电位水平＜/500mV，或电阻率＜5000Ω·cm
钢筋混凝土拱桥 | 上部 | 钢筋混凝土拱桥主拱圈 | 混凝土碳化 | 4 | 1 | 完好 | / | 承重构件有少量碳化现象，且所有碳化深度均小于混凝土保护层厚度 | / | 承重构件的主要受力部位部分位置出现碳化现象，局部碳化深度大于混凝土保护层厚度，混凝土表面少量胶凝料松散粉化 | / | 承重构件的主要受力部位全部测点碳化且碳化深度大于混凝土保护层厚度，混凝土表面凝胶料大量松散粉化 | / | / | /
钢筋混凝土拱桥 | 上部 | 钢筋混凝土拱桥主拱圈 | 混凝土强度 | 5 | 1 | 承重构件混凝土强度出于良好状态 | 承重构件混凝土推定强度均质系数Kbt≥0.95，平均强度均质系数Kbm≥1.00 | 承重构件混凝土强度处于较好状态 | 承重构件混凝土推定强度均质系数0.95＞Kbt≥0.90，平均强度均质系数Kbm≥0.95 | 承重构件混凝土强度处于较差状态，造成承重构件出现缺损现象 | 承重构件混凝土推定强度均质系数0.90＞Kbt≥0.80，平均强度均质系数Kbm≥0.90 | 承重构件混凝土强度处于很差状态，造成承重构件出现较严重缺损或变形现象 | 承重构件混凝土推定强度均质系数0.80＞Kbt≥0.70，平均强度均质系数Kbm≥0.85 | 承重构件混凝土强度处于非常差状态，造成承重构件有严重的变形、位移、失稳等现象，显著影响承载力和行车安全 | 承重构件混凝土推定强度均质系数Kbt＜0.70，平均强度均质系数Kbm＜0.85
钢筋混凝土拱桥 | 上部 | 钢筋混凝土拱桥拱上结构 | 实腹拱的侧墙与主拱圈间脱裂 | 5 | 2 | 完好 | / | 个别位置出现脱裂，缝宽较小且不连续 | / | 侧墙与主拱圈阅较大范围出现断裂、脱开，且断裂脱开连续 | / | 侧墙与主拱圈间大范围出现断裂、脱开，且断裂脱开连续，结构出现变形 | / | 侧墙与主拱圈间严重脱裂，造成桥面板严重塌落，结构或桥面变形过大 | /
钢筋混凝土拱桥 | 上部 | 钢筋混凝土拱桥拱上结构 | 侧墙变形 | 5 | 2 | 完好 | / | / | / | 侧墙出现鼓肚现象 |  | 侧墙出现倾斜、外移等变形现象，填料出现轻微沉陷 |  | 侧墙产生严重倾斜、外移、鼓肚等现象，导致桥面出现塌陷或沉降，变形大于限值或不能正常行车
钢筋混凝土拱桥 | 上部 | 钢筋混凝土拱桥拱上结构 | 拱上填料沉陷或开裂 | 4 | 2 | 完好 | / | 拱上填料出现轻微沉陷或开裂 | / | 拱上填料出现明显沉陷或开裂，但变形不影响正常行车 | / | 拱上填料出现严重沉陆或开裂，导致桥面出现塌陷或沉降，变形过大，不能正常行车 | /
钢筋混凝土拱桥 | 上部 | 钢筋混凝土拱桥拱上结构 | 空腹拱腹拱、横向联结系变形、错位 | 5 | 2 | 完好 | / | / | / | 个别腹拱或横向联结系出现变形、错位，但不影响行车 | / | 较多腹拱或横向联结系出现变形、错位，影响正常行车 | / | 腹拱或横向联结系产生严重变形、错位，导致桥面出现严重塌陷或沉降，变形过大，不能正常行车，造成安全隐患 | /
钢筋混凝土拱桥 | 上部 | 钢筋混凝土拱桥拱上结构 | 立墙或立柱倾斜 | 5 | 2 | 完好 | / | / | / | 个别立墙或立柱出现轻微倾斜 | / | 较多立墙或立校出现倾斜，影响正常行车 | / | 立墙或立柱产生严重倾斜，桥面出现严重塌陷或沉降，变形过大，不能正常行车 | /
钢筋混凝土拱桥 | 上部 | 钢筋混凝土拱桥拱上结构 | 表面缺陷 | 4 | 2 | 完好 | / | 出现蜂窝麻面、剥落、掉角、空洞、孔洞、碳化、腐蚀等现象 | 累计面积≤构件面积的10%，单处面积≤1.0m2 | 较大面积出现蜂窝麻面、剥落、掉角、空洞、孔润等现象；或部分位置出现碳化，局部碳化深度大于混凝土保护层厚度；或提凝土受到腐蚀、冻融，钢筋出现锈蚀或混凝土胀裂 | 累计面积>构件面积的10%且≤构件面积的20%，单处面积>1.Om2 | 大面积出现严重空洞、孔洞、剥落、掉角现象；或大部分位置碳化，碳化深度大于混凝土保护层厚度，混凝土表面胶凝料大量松散粉化；或构件腐蚀、冻融，钢筋大量锈蚀或混凝土胀裂 | / | 累计面积>构件面积的20%，单处面积>1.Om2
钢筋混凝土拱桥 | 上部 | 钢筋混凝土拱桥拱上结构 | 拱上结构裂缝 | 4 | 2 | 完好 | / | 1.拱上立柱（立墙）上下端水平裂缝：少量裂缝，缝宽未超限\\2.盖梁和横系梁裂缝：有少量裂缝，缝宽未超限\\3.腹拱拱顶、拱脚径向裂缝：出现裂缝，缝宽未超限\\4.梁板跨中竖向裂缝：少量裂缝，缝宽未超限 | 1.拱上立柱（立墙)上下端水平裂缝：缝长≤立柱直径或立墙截面长的1/8\\2.盖梁和横系梁裂缝：缝长≤截面尺寸的1/3\\3.腹拱拱顶、拱脚径向裂缝：缝长≤截面尺寸的1/3\\4.梁板跨中坚向裂缝：缝长≤截面尺寸的1/3 | 1.拱上立柱（立墙）上下端水平裂缝：较多裂缝，缝宽未超限\\2.盖梁和横系梁裂缝：较多裂缝，缝宽未超限\\3.腹拱拱顶、拱脚径向裂缝：较多裂缝，缝宽未超限\\4.梁板跨中坚向裂缝：较多裂缝，缝宽未超限 | 1.拱上立柱（立墙）上下端水平裂缝：缝长>立柱直径或立墙截面长的1/8且≤立柱直径或立墙截面长的1/2\\2.盖梁和横系梁裂缝：缝长>截面尺寸的1/3且≤截面尺寸的1/2，间距20cm\\3.腹拱拱顶、拱脚径向裂缝：缝长>截面尺寸的1/3且≤截面尺寸的2/3\\4.梁板跨中竖向裂缝：缝长>截面尺寸的1/2且≤截面尺寸的2/3，间距≥20cm | 1.拱上立柱（立墙）上下端水平裂缝：大量裂缝，缝宽超限\\2.盖梁和横系梁裂缝：大量裂缝，缝宽超限\\3.腹拱拱顶、拱脚径向裂缝：大量裂缝，缝宽超限\\4.梁板跨中坚向裂缝：大量裂缝，缝宽超限 | 1.拱上立柱（立墙）上下端水平裂缝：缝长>立柱直径或立墙截面长的1/2\\2.盖梁和横系梁裂缝：缝长>截面尺寸的1/2，间距<20cm\\3.腹拱拱顶、拱脚径向裂缝：缝长>截面尺寸的2/3\\4.梁板跨中竖向裂缝：缝长>截面尺寸的2/3，间距<20cm
钢筋混凝土拱桥 | 上部 | 钢筋混凝土拱桥拱上结构 | 拱上填料排水不畅 | 4 | 2 | 完好 | / | 排水不畅，导致侧墙出现渗水 |  | 排水不畅，填土聚积水分，导致侧墙出现轻微鼓肚 |  | 排水不畅，填土聚积大量水分，导致侧墙出现大量渗水，侧墙出现鼓肚、松动
钢筋混凝土拱桥 | 上部 | 桥面板 | 蜂窝、麻面 | 3 | 3 | 完好，无蜂窝麻面 | / | 较大面积蜂窝麻面 | 累计面积≤构件面积的50% | 大面积蜂窝麻面 | 累计面积＞构件面积的50% |  |  | / | /
钢筋混凝土拱桥 | 上部 | 桥面板 | 剥落、掉角 | 4 | 3 | 完好，无剥落、掉角 | / | 局部混凝土剥落或掉角 | 累计面积≤构件面积的5%，或单处面积≤0.5m2 | 较大范围混凝土剥落或掉角 | 累计面积＞构件面积的5%且＜构件面积的10%，或单处面积＞0.5m2且＜1.0m2 | 大范围混凝土剥落或掉角 | 累计面积≥构件面积的10%，或单处面积≥1.0m2 | / | /
钢筋混凝土拱桥 | 上部 | 桥面板 | 空洞、孔洞 | 4 | 3 | 完好，无空洞、孔洞 | / | 局部混凝土空洞、孔洞 | 累计面积≤构件面积的5%，或单处面积≤0.5m2 | 较大范围混凝土空洞、孔洞 | 累计面积＞构件面积的5%且＜构件面积的10%，或单处面积＞0.5m2且＜1.0m2 | 大范围混凝土空洞、孔洞 | 累计面积≥构件面积的10%，或单处面积≥1.0m2 | / | /
钢筋混凝土拱桥 | 上部 | 桥面板 | 混凝土保护层厚度 | 4 | 3 | 完好 | / | 承重构件混凝土保护层厚度符合要求，对钢筋耐久性有轻度影响 | / | 承重构件混凝土保护层厚度不足，对钢筋耐久性有较大影响，造成钢筋锈蚀 | / | 承重构件混凝土保护层厚度不足，对钢筋耐久性有很大影响，钢筋失去碱性保护，发生交严重锈蚀 | / | / | /
钢筋混凝土拱桥 | 上部 | 桥面板 | 钢筋锈蚀 | 5 | 3 | 完好 | 承重构件钢筋锈蚀电位水平为0～/200mV，或电阻率＞20000Ω·cm | 承重构件有轻微锈蚀现象 | 承重构件钢筋锈蚀电位水平为/200～/300mV，或电阻率为15000～20000Ω·cm | 承重构件钢筋发生锈蚀，混凝土表面有沿钢筋的裂缝或混凝土表面有锈迹 | 承重构件钢筋锈蚀电位水平为/300～/400mV，或电阻率为10000～15000Ω·cm | 承重构件钢筋锈蚀引起混凝土剥落，钢筋裸露，表面膨胀性锈层显著 | 承重构件钢筋锈蚀电位水平为/400～/500mV，或电阻率为5000～10000Ω·cm | 承重构件大量钢筋锈蚀引起混凝土剥落，部分钢筋屈服或锈断，混凝土表面严重开裂，影响结构安全 | 承重构件钢筋锈蚀电位水平＜/500mV，或电阻率＜5000Ω·cm
钢筋混凝土拱桥 | 上部 | 桥面板 | 混凝土碳化 | 4 | 3 | 完好 | / | 承重构件有少量碳化现象，且所有碳化深度均小于混凝土保护层厚度 | / | 承重构件的主要受力部位部分位置出现碳化现象，局部碳化深度大于混凝土保护层厚度，混凝土表面少量胶凝料松散粉化 | / | 承重构件的主要受力部位全部测点碳化且碳化深度大于混凝土保护层厚度，混凝土表面凝胶料大量松散粉化 | / | / | /
钢筋混凝土拱桥 | 上部 | 桥面板 | 混凝土强度 | 5 | 3 | 承重构件混凝土强度出于良好状态 | 承重构件混凝土推定强度均质系数Kbt≥0.95，平均强度均质系数Kbm≥1.00 | 承重构件混凝土强度处于较好状态 | 承重构件混凝土推定强度均质系数0.95＞Kbt≥0.90，平均强度均质系数Kbm≥0.95 | 承重构件混凝土强度处于较差状态，造成承重构件出现缺损现象 | 承重构件混凝土推定强度均质系数0.90＞Kbt≥0.80，平均强度均质系数Kbm≥0.90 | 承重构件混凝土强度处于很差状态，造成承重构件出现较严重缺损或变形现象 | 承重构件混凝土推定强度均质系数0.80＞Kbt≥0.70，平均强度均质系数Kbm≥0.85 | 承重构件混凝土强度处于非常差状态，造成承重构件有严重的变形、位移、失稳等现象，显著影响承载力和行车安全 | 承重构件混凝土推定强度均质系数Kbt＜0.70，平均强度均质系数Kbm＜0.85
钢筋混凝土拱桥 | 上部 | 桥面板 | 跨中挠度 | 5 | 3 | 完好 | / | 较好，梁体无明显变形 | / | 出现明显下挠，挠度小于限值，或个别构件出现弯曲变形，行车稍感振动或摇晃 | 跨中最大挠度≤计算跨径的1/1000；悬臂端最大挠度≤悬臂长度的1/500 | 出现显著下挠，挠度接近限值，或构件存在明显的永久变形，变形小于或等于规范值，梁板出现较严重病害 | 跨中最大挠度＞计算跨径的1/1000且≤计算跨径的1/600；悬臂端最大挠度＞悬臂长度的1/500且≤悬臂长度的1/300 | 挠度或其他变形大于限值，造成结构出现明显的永久变形，梁板出现严重病害，显著影响承载力和行车安全 | 跨中最大挠度＞计算跨径的1/600；悬臂端最大挠度＞悬臂长度的1/300
钢筋混凝土拱桥 | 上部 | 桥面板 | 结构变位 | 5 | 3 | 完好 | / | 较好，结构无明显位移 | / | 横向联结件松动，纵向接缝开裂较大 | / | 边梁有横移或外倾现象，行车振动或摇晃明显，有异常音 | / | 构件有严重的横向位移，存在失稳现象，结构振动或摇晃显著 | /
钢筋混凝土拱桥 | 上部 | 桥面板 | 预应力构件损伤 | 5 | 3 | 完好 | / | 锚头、钢绞线等无明显缺陷 | / | 钢绞线裸露出现极个别断丝现象，或锚头出现开裂等现象，或齿板位置处出现部分裂缝，裂缝未超限 | / | 部分钢绞线断裂或失效，或锚头开裂较严重但未完全失效，或齿板位置处裂缝严重，裂缝超限 | / | 预应力钢绞线大量断裂，预应力损耗严重，或锚头损坏失效，梁板出现严重变形 | /
钢筋混凝土拱桥 | 上部 | 桥面板 | 简支梁（板）桥、钢架桥裂缝 | 5 | 3 | 完好 | / | 局部出现网状裂缝，或主梁出现少量轻微裂缝，缝宽未超限 | 网状裂缝累计面积≤构件面积的20%，单处面积≤1.0m2，或主梁裂缝缝长≤截面尺寸的1/3 | 出现大面积网状裂缝，或主梁出现较多横向裂缝（钢筋混凝土梁、板），或顺主筋方向出现纵向裂缝，或出现斜裂缝、水平裂缝、竖向裂缝等，缝宽未超限 | 网状裂缝累计面积＞构件面积的20%，单处面积＞1.0m2，或主梁裂缝缝长＞截面尺寸的1/3且≤截面尺寸的2/3 | 主梁控制截面出现较多横向裂缝（钢筋混凝土梁、板），或顺主筋方向出现严重纵向裂缝并伴有钢筋锈蚀等，或出现斜裂缝、水平裂缝、竖向裂缝等，裂缝缝宽超限 | 主梁裂缝缝长＞截面尺寸的2/3，间距＜20cm | 主梁控制截面出现大量结构性裂缝，裂缝大多贯通，且缝宽超限，主梁出现变形 | 主梁裂缝缝宽＞1.0mm，间距≤10cm
钢筋混凝土拱桥 | 上部 | 桥面板 | 连续梁桥、连续钢构桥、悬臂梁桥和T形钢构桥裂缝 | 5 | 3 | 无裂缝 | / | 局部出现网状裂缝，或主梁出现少量轻微裂缝，缝宽未超限 | 网状裂缝累计面积≤构件面积的20%，单处面积≤1.0m2，或主梁裂缝缝长≤截面尺寸的1/3 | 出现大面积网状裂缝，或主梁出现较多横向裂缝（钢筋混凝土梁、板），或顺主筋方向出现纵向裂缝，或出现斜裂缝、水平裂缝、竖向裂缝等，缝宽未超限 | 网状裂缝累计面积＞构件面积的20%，单处面积＞1.0m2，或主梁裂缝缝长＞截面尺寸的1/3且≤截面尺寸的1/2 | 主梁控制截面出现较多横向裂缝（钢筋混凝土梁、板），或顺主筋方向出现严重纵向裂缝并伴有钢筋锈蚀等，或出现斜裂缝、水平裂缝、竖向裂缝等，裂缝缝宽超限 | 主梁裂缝缝长＞截面尺寸的1/2，间距＜30cm | 主梁控制截面出现大量结构性裂缝，裂缝大多贯通，且缝宽超限，主梁出现变形 | 主梁裂缝缝宽＞1.0mm，间距＜20cm
钢筋混凝土拱桥 | 下部 | 翼墙、耳墙 | 破损 | 4 | 4 | 完好 | / | 局部混凝土出现空洞、孔洞、剥落，或砖石表面小块脱落 | 累计面积≤构件面积的5%，单处面积小于等于0.5m² | 较大范围混凝土或砖石出现空洞、孔洞、剥落 | 累计面积＞构件面积的5%且≤构件面积的20%,单处面积≤1.0m² | 大范围混凝土或砖石出现空洞、孔洞、剥落 | 累计面积＞构件面积的20% | / | /
钢筋混凝土拱桥 | 下部 | 翼墙、耳墙 | 位移 | 4 | 4 | 完好 | / | / | / | 存在明显的永久变形，单无明显的外倾、下沉，或出现填料损失，但仍可起到挡土的作用 | / | 有下沉、滑动现象，造成翼墙断裂，外倾失稳，砌体变形，部分倒塌，或填料严重流失，失去挡土功能 | / | / | /
钢筋混凝土拱桥 | 下部 | 翼墙、耳墙 | 鼓肚、砌体松动 | 4 | 4 | 完好 | / | 局部鼓肚，砌体松动 | / | 大面积鼓肚，砌体松动 | / | 大面积鼓肚，砌体松动，甚至出现严重渗漏 | / | / | /
钢筋混凝土拱桥 | 下部 | 翼墙、耳墙 | 裂缝 | 4 | 4 | 完好或有轻微网裂 | 网裂总面积≤10% | 较多网裂。出现个别裂缝，缝宽未超限 | 网裂种面积＞10% | 出现多处裂缝，未贯通，缝宽超限，或翼墙或耳墙有断裂，与前墙脱开脱开现象 | / | 出现通缝，裂缝超限，或翼墙或耳墙断裂，与前墙完全脱开 | / | / | /
钢筋混凝土拱桥 | 下部 | 锥坡、护坡 | 缺陷 | 4 | 5 | 完好 | / | 铺砌面局部隆起、凹陷、开裂，砌缝砂浆脱落，或局部铺砌面下滑，坡角损坏 | 缺陷面积≤10% | 铺砌面出现大面积隆起、凹陷、开裂，砌缝砂浆脱落 | 缺陷面积＞10%且小于等于20% | 出现空洞，破损等，丧失锥坡、护坡功能，或锥坡体和坡脚损坏严重，大面积滑坡、坍塌，坡顶下降较大，锥坡、护坡作用明显降低 | 缺陷面积＞20% | / | /
钢筋混凝土拱桥 | 下部 | 锥坡、护坡 | 冲刷 | 4 | 5 | 完好 | / | 局部冲成浅坑 | / | 坡脚局部冲蚀，冲成深坑、沟或槽 | / | 锥坡体和坡脚冲蚀严重，基础有掏空现象 | / | / | /
钢筋混凝土拱桥 | 下部 | 桥墩 | 蜂窝、麻面 | 3 | 6 | 完好 | / | 轻微蜂窝、麻面 | 累计面积≤构件面积的20%，单处面积≤1.0m² | 较多蜂窝、麻面 | 累计面积＞构件面积的20%，单处面积大于1.0m² | / | / | / | /
钢筋混凝土拱桥 | 下部 | 桥墩 | 剥落、露筋 | 4 | 6 | 完好 | / | 局部混凝土剥落、露筋 | 累计面积≤构件面积的3%，单处面积≤0.5m² | 较大范围混凝土剥落、露筋 | 累计面积＞构件面积的3%且≤构件面积的10%，单处面积≤1.0m² | 大范围混凝土剥落、露筋 | 累计面积＞构件面积的10%，单处面积＞1.0m² | / | /
钢筋混凝土拱桥 | 下部 | 桥墩 | 空洞、孔洞 | 4 | 6 | 完好 | / | 局部空洞、孔洞 | 累计面积≤构件面积的3%，单处面积≤0.5m² | 较大范围空洞、孔洞 | 累计面积＞构件面积的3%且≤构件面积的10%，单处面积≤0.5m²或最大深度≤25mm | 大范围空洞、孔洞 | 累计面积＞构件面积的10%，单处面积＞0.5m²或最大深度＞25mm | / | /
钢筋混凝土拱桥 | 下部 | 桥墩 | 钢筋锈蚀 | 5 | 6 | 完好 | / | 有锈蚀现象 | / | 钢筋锈蚀，混凝土表面有沿主筋方向的裂缝或混凝土表面有锈迹 | / | 大量主筋锈蚀，混凝土表面保护层剥落，钢筋裸露，甚至出现主筋锈断现象 | / | 钢筋严重锈蚀，主筋锈断，混凝土表面严重开裂，出现严重滑动或倾斜等现象 | /
钢筋混凝土拱桥 | 下部 | 桥墩 | 混凝土碳化、腐蚀 | 4 | 6 | 无碳化现象 | / | 有少量碳化或腐蚀现象，且所有碳化深度均小于混凝土保护层厚度 | / | 部分位置出现碳化现象，局部碳化深度大于混凝土保护层厚度，混凝土表面少量胶凝料松散粉化，或构件受强酸性液体或砌体腐蚀，造成混凝土受到腐蚀，或钢筋出现少量锈蚀，或有冻融现象，造成混凝土出现胀裂 | / | 大部分位置碳化，碳化深度大于混凝土保护层厚度，混凝土表面胶凝料大量松散粉化，或构件受强酸性液体或气体腐蚀，造成混凝土腐蚀或钢筋大量锈蚀，或有冻融现象，造成混凝土严重胀裂 | / | / | /
钢筋混凝土拱桥 | 下部 | 桥墩 | 磨损 | 4 | 6 | 完好 | / | 有磨损现象，个别部位表面磨耗，粗集料显露 | 累计面积≤构件面积的5% | 较大范围有磨损、缩颈现象，并出现露筋或锈蚀 | 累计面积＞构件面积的5%且≤构件面积的20% | 大范围有磨损、缩颈现象，混凝土剥落，大范围出现露筋现象，裸露钢筋锈蚀 | 累计面积＞构件面积的20% | / | /
钢筋混凝土拱桥 | 下部 | 桥墩 | 圬工砌体缺陷 | 4 | 6 | 完好 | / | 砌体局部出现灰缝脱落现象，或砌体局部出现破损、剥落等现象 | 灰缝脱落累计长度≤构件截面长度的10%，或破损、剥落累计面积≤构件面积的3% | 砌体大范围出现灰缝脱落现象，或砌体较大范围出现破损、剥落。局部变形等现象 | 灰缝脱落累计长度＞构件截面长度的10%，或破损、剥落、局部变形等累计面积＞构件面积的3%且≤构件面积的10% | 砌体大范围出现破损、剥落、松动、变形等现象 | 破损、剥落、松动、变形等累计面积＞构件面积的10% | / | /
钢筋混凝土拱桥 | 下部 | 桥墩 | 位移 | 5 | 6 | 完好 | / | / | / | 桥墩出现轻微下沉、倾斜滑动等，发展缓慢或趋向稳定 | / | 桥墩出现滑动、下沉、倾斜，变形小于或等于规范值 | / | 桥墩不稳定，出现严重滑动、下沉、位移、倾斜现象，造成结构和桥面变形过大，变形大于规范值或不能正常行车 | /
钢筋混凝土拱桥 | 下部 | 桥墩 | 裂缝 | 5 | 6 | 完好，无裂缝 | / | 网状裂缝：局部网状裂缝；墩身的水平裂缝：较少裂缝，缝宽未超限；竖向裂缝：较少裂缝，缝宽未超限；不等高的墩盖梁上的竖向裂缝：较少裂缝，缝宽未超限；悬臂桥墩角隅处的裂缝：较少裂缝，缝宽未超限；镶面是突出的裂缝：局部开裂 | 网状裂缝：累计面积≤构件面积的20%，单处面积≤1.0m²；墩身的水平裂缝：缝长≤墩身直径或墩身宽度的1/8；竖向裂缝：缝长≤截面尺寸的1/3；悬臂桥墩角隅处的裂缝：缝长≤截面尺寸的1/3；镶面石突出的裂缝：累计面积≤构件面积的10%，单处面积≤0.5m² | 网状裂缝：局部网状裂缝；从基础向上发展至墩身的裂缝：较多裂缝，缝宽未超限；墩身的水平裂缝：较多裂缝，缝宽未超限；墩身的剪切破坏：较多裂缝，缝宽未超限；不等高的墩盖梁上的竖向裂缝：较多裂缝，缝宽未超限；悬臂桥墩角隅处的裂缝：较多裂缝，缝宽未超限；镶面石突出的裂缝：局部开裂，少量裂缝宽度超限 | 网状裂缝：累计面积＞构件表面积的20%，单处面积＞1.0m²；从基础向上发展至墩身的裂缝：缝长≤截面尺寸的1/3，间距≥50cm；墩身的水平裂缝：缝长＞墩身直径或墩身宽度的1/8且≤墩身直径或墩身宽度的1/2；墩身的剪切破坏：缝长≤截面尺寸的1/3；竖向裂缝：缝长＞截面尺寸的1/5且≤截面尺寸的1/3间距≥截面尺寸的2/3；悬臂桥墩角隅处的裂缝：缝长＞截面尺寸的1/3缺≤截面尺寸的1/2；镶面石突出的裂缝：累计面积＞构件面积的10%且≤构件面积的20%，单处面积≤1.0m² | 从基础向上发展至墩身的裂缝：存在大量裂缝，缝宽大多超限；墩身的水平裂缝：存在大量裂缝，缝宽大多超限；墩身的剪切破坏：缝宽超限；竖向裂缝：存在大量裂缝，缝宽大多超限；悬臂桥墩角隅处的裂缝：缝宽超限；不等高的墩盖梁上的竖向裂缝：存在大量裂缝，缝宽大多超限，少部分混凝土出现剥落、露筋；镶面石突出的裂缝：多处开裂，裂缝宽度大多超限 | 从基础向上发展至墩身的裂缝：缝长＞截面尺寸的1/3，间距＜50cm；墩身的水平裂缝：缝长＞墩身直径或墩身宽度的1/2；墩身的剪切破坏：缝长＞截面尺寸的1/3；竖向裂缝：缝长＞截面尺寸的1/3，间距＜30cm；悬臂桥墩角隅处的裂缝：缝长＞截面尺寸的1/2；不等高的墩盖梁上的竖向裂缝：缝长＞截面尺寸的2/3；镶面石突出的裂缝：累计面积＞构件面积的20% | 桥墩出现结构性裂缝，缝宽超限，裂缝有开合现象，桥墩变形失稳 | /
钢筋混凝土拱桥 | 下部 | 桥墩(盖梁、系梁) | 蜂窝、麻面 | 3 | 6 | 完好 | / | 轻微蜂窝、麻面 | 累计面积≤构件面积的20%，单处面积≤1.0m² | 较多蜂窝、麻面 | 累计面积＞构件面积的20%，单处面积大于1.0m² | / | / | / | /
钢筋混凝土拱桥 | 下部 | 桥墩(盖梁、系梁) | 剥落、露筋 | 4 | 6 | 完好 | / | 局部混凝土剥落、露筋 | 累计面积≤构件面积的3%，单处面积≤0.5m² | 较大范围混凝土剥落、露筋 | 累计面积＞构件面积的3%且≤构件面积的10%，单处面积≤1.0m² | 大范围混凝土剥落、露筋 | 累计面积＞构件面积的10%，单处面积＞1.0m² | / | /
钢筋混凝土拱桥 | 下部 | 桥墩(盖梁、系梁) | 空洞、孔洞 | 4 | 6 | 完好 | / | 局部空洞、孔洞 | 累计面积≤构件面积的3%，单处面积≤0.5m² | 较大范围空洞、孔洞 | 累计面积＞构件面积的3%且≤构件面积的10%，单处面积≤0.5m²或最大深度≤25mm | 大范围空洞、孔洞 | 累计面积＞构件面积的10%，单处面积＞0.5m²或最大深度＞25mm | / | /
钢筋混凝土拱桥 | 下部 | 桥墩(盖梁、系梁) | 钢筋锈蚀 | 5 | 6 | 完好 | / | 有锈蚀现象 | / | 钢筋锈蚀，混凝土表面有沿主筋方向的裂缝或混凝土表面有锈迹 | / | 大量主筋锈蚀，混凝土表面保护层剥落，钢筋裸露，甚至出现主筋锈断现象 | / | 钢筋严重锈蚀，主筋锈断，混凝土表面严重开裂，出现严重滑动或倾斜等现象 | /
钢筋混凝土拱桥 | 下部 | 桥墩(盖梁、系梁) | 混凝土碳化、腐蚀 | 4 | 6 | 无碳化现象 | / | 有少量碳化或腐蚀现象，且所有碳化深度均小于混凝土保护层厚度 | / | 部分位置出现碳化现象，局部碳化深度大于混凝土保护层厚度，混凝土表面少量胶凝料松散粉化，或构件受强酸性液体或砌体腐蚀，造成混凝土受到腐蚀，或钢筋出现少量锈蚀，或有冻融现象，造成混凝土出现胀裂 | / | 大部分位置碳化，碳化深度大于混凝土保护层厚度，混凝土表面胶凝料大量松散粉化，或构件受强酸性液体或气体腐蚀，造成混凝土腐蚀或钢筋大量锈蚀，或有冻融现象，造成混凝土严重胀裂 | / | / | /
钢筋混凝土拱桥 | 下部 | 桥墩(盖梁、系梁) | 裂缝 | 4 | 6 | 完好，无裂缝 | / | 网状裂缝：局部网状开裂：墩帽顶面水平裂缝：少量裂缝，缝宽未超限；由支承垫石从下向上发展的裂缝：缝宽未超限；盖梁自上而下的垂直裂缝：缝宽未超限 | 网状裂缝：累计面积≤构件面积的20%，单处面积≤1.0m²；墩帽顶面水平裂缝：缝长≤截面尺寸的1/3；有支承垫石从下向上发展的裂缝：缝长≤截面尺寸的1/3；盖梁自上而下的垂直裂缝：缝长≤截面尺寸的1/5，间距＞80cm | 网状裂缝：局部网裂；墩帽顶面水平裂缝：缝宽未超限；由支承垫石从下向上发展的裂缝：缝宽未超限；盖梁自上而下的垂直裂缝：缝宽未超限 | 网状裂缝：累计面积＞构件面积的20%，单处面积＞1.0m²；墩帽顶面水平裂缝：缝长＞截面尺寸的1/3且≤截面尺寸的2/3，间距≥20cm；由支承垫石从下向上发展的裂缝：缝长＞截面尺寸的1/3且≤截面尺寸的2/3；盖梁自上而下的垂直裂缝：缝长＞截面尺寸的1/5且≤截面尺寸的1/3，间距≥50cm | 墩帽顶面水平裂缝：存在大量裂缝，缝宽超限；由支承垫石从下向上发展的裂缝：存在大量裂缝，缝宽超限；盖梁自上而下的垂直裂缝：裂缝贯通，缝宽超限 | 墩帽顶面水平裂缝：缝长＞截面尺寸的2/3，间距＜20cm；有支承垫石从下向上发展的裂缝：缝长＞截面尺寸的2/3；盖梁自上而下的垂直裂缝：缝长＞1/3截面尺寸，间距＜50cm | / | /
钢筋混凝土拱桥 | 下部 | 桥台 | 剥落 | 4 | 7 | 完好 | / | 局部混凝土剥落 | 累计面积≤构件面积的5%，单处面积≤0.5m² | 较大范围混凝土剥落 | 累计面积＞构件面积的5%且≤构件面积的20%，单处面积≤1.0m² | 大范围混凝土剥落 | 累计面积＞构件面积的20%，单处面积＞1.0m² | / | /
钢筋混凝土拱桥 | 下部 | 桥台 | 空洞、孔洞 | 4 | 7 | 完好 | / | 局部空洞、孔洞 | 累计面积≤构件面积的5%，单处面积≤0.5m² | 较大范围空洞、孔洞 | 累计面积＞构件面积的5%且≤构件面积的20%，单处面积≤1.0m²或深度≤25mm | 大范围空洞、孔洞 | 累计面积＞构件面积的20%，单处面积＞1.0m²或深度＞25mm | / | /
钢筋混凝土拱桥 | 下部 | 桥台 | 磨损 | 3 | 7 | 完好 | / | 出现磨损，个别部位表面缺陷，粗集料显露 | 累计面积≤构件面积的10% | 大范围有磨损，粗集料显露 | 累计面积＞构件面积的10% | / | / | / | /
钢筋混凝土拱桥 | 下部 | 桥台 | 混凝土碳化、腐蚀 | 3 | 7 | 完好 | / | 有局部碳化或腐蚀现象，且所有碳化深度均小于混凝土保护层厚度 | / | 大部分出现碳化或腐蚀现象，局部碳化深度大于混凝土保护层厚度，混凝土表面少量胶凝料松散粉化 | / | / | / | / | /
钢筋混凝土拱桥 | 下部 | 桥台 | 圬工砌体缺陷 | 4 | 7 | 完好 | / | 砌体局部出现灰缝脱落现象，或砌体局部出现破损、剥落等现象 | 灰缝脱落累计长度≤构件截面长度的10%，或破损、剥落累计面积＜构件面积的3% | 砌体大范围出现灰缝脱落现象，或砌体较大范围出现破损、剥落、局部变形等现象 | 灰缝脱落累计长度＞构件截面长度的10%，或破损、剥落、局部变形等累计面积＞构件面积的3%且≤构件面积的10% | 砌体大范围出现破损、剥落、松动、变形等现象 | 破损、剥落、松动、变形等现象累计面积＞构件面积的10% | / | /
钢筋混凝土拱桥 | 下部 | 桥台 | 桥头跳车 | 4 | 7 | 完好 | / | 台背路面轻微沉降，有轻度跳车现象 | 沉降值≤2cm | 台背路面沉降较大，桥头跳车明显 | 沉降值＞2cm且≤5cm | 台背路面明显沉降，桥头跳车严重 | 沉降值＞5cm | / | /
钢筋混凝土拱桥 | 下部 | 桥台 | 台背排水状况 | 4 | 7 | 完好 | / | 台背排水不良，造成桥台被渗水污染 | / | 台背填土排水不畅，填土出现膨胀或冻胀现象，造成挤压隆起，变形发展较快 | / | 台背填土排水不畅，填土出现膨胀或冻胀现象，造成台身、翼墙等构件出现大面积鼓肚或砌体松动，甚至出现严重变形 | / | / | /
钢筋混凝土拱桥 | 下部 | 桥台 | 位移 | 5 | 7 | 完好 | / | / | / | 出现轻微下沉、倾斜滑动，发展缓慢或趋向稳定 | / | 桥台出现滑动、下沉、倾斜、冻拨等，台背填土有沉降裂缝或挤压隆起，变形发展较快，变形小于或等于规范值 | / | 桥台不稳定，出现严重滑动、下沉、位移、倾斜、冻拨等，造成结构和桥面变形过大，变形大于规范值或不能正常行车 | /
钢筋混凝土拱桥 | 下部 | 桥台 | 裂缝 | 5 | 7 | 完好、无裂缝 | / | 网状裂缝：局部网状开裂；从基础向上发展至台身的裂缝：缝宽未超限；台身水平裂缝：缝宽未超限；竖向裂缝：缝宽未超限；翼墙和前墙断裂的裂缝：出现开裂，缝宽未超限；镶面石突出的裂缝：局部开裂 | 网状裂缝：累计面积≤构件面积的20%，单处面积≤1.0m²；从基础向上发展至台身的裂缝：缝长≤截面尺寸1/5；台身的水平裂缝：缝长≤台身宽的1/8；竖向裂缝：缝长≤截面尺寸的1/3；翼墙和前墙断裂的裂缝：缝长≤截面尺寸的1/3；镶面石突出的裂缝：累计面积≤构件面积的10%，单处面积≤0.5m² | 网状裂缝：局部网状裂缝；从基础向上发展至台身的裂缝：缝宽未超限；台身的水平裂缝：缝宽未超限；竖向裂缝：缝宽未超限；翼墙和前墙断裂的裂缝：出现开裂，缝宽超限；镶面石突出的裂缝：局部开裂 | 网状裂缝：累计面积＞构件面积的20%，单处面积＞1.0m²；从基础向上发展至台身的裂缝：缝长＞截面尺寸的1/5且≤截面尺寸的1/3，间距≥20cm；台身的水平裂缝：缝长＞台身宽的1/8且≤台身宽的1/2；竖向裂缝：缝长＞截面尺寸的1/3且≤截面尺寸的1/2，间距≥20cm；翼墙和前墙断裂的裂缝：缝长＞截面尺寸的1/3且截面尺寸的2/3；镶面石突出的裂缝：累计面积＞构件面积的10%，单处面积＞1.0m² | 从基础向上发展至台身的裂缝：重点部位缝宽超限；台身的水平裂缝：重点部位缝宽超限；竖向裂缝：重点部位缝宽超限；翼墙和前墙断裂的裂缝：出现开裂，缝宽超限 | 从基础向上发展至台身的裂缝：缝长＞截面尺寸的1/3，间距＜20cm；台身的水平裂缝：缝长＞台身宽的1/2；竖向裂缝：缝长＞截面尺寸的1/2，间距＜20cm；翼墙和前墙断裂的裂缝：缝长＞截面尺寸的2/3，缝宽＞1.0mm | 桥台出现结构性裂缝，桥台变形失稳 | 缝宽＞1.0mm，缝长＞台身的2/3
钢筋混凝土拱桥 | 下部 | 桥台(台帽) | 破损 | 4 | 7 | 完好 | / | 局部混凝土剥落、磨损等 | 累计面积≤构件面积的10%，单处面积≤0.5m² | 较大范围混凝土剥落、磨损等 | 累计面积＞构件面积的10%且≤构件面积的20%，单处面积≤1.0m² | 大范围混凝土剥落、磨损等 | 累计面积＞构件面积的20%，单处面积＞1.0m² | / | /
钢筋混凝土拱桥 | 下部 | 桥台(台帽) | 混凝土碳化、腐蚀 | 3 | 7 | 无碳化现象 | / | 有局部碳化或腐蚀现象，且所有碳化深度均小于混凝土保护层厚度 | / | 大部分出现碳化或腐蚀现象，局部碳化深度大于混凝土保护层厚度，混凝土表面少量胶凝料松散粉化 | / | / | / | / | /
钢筋混凝土拱桥 | 下部 | 桥台(台帽) | 裂缝 | 4 | 7 | 完好、无裂缝 | / | 由支承垫石从下向上发展的裂缝：缝宽未超限；台帽自上而下的垂直裂缝：缝宽未超限 | 由支承垫石从下向上发展的裂缝：缝长≤截面尺寸的2/3；台帽自上而下的垂直裂缝：缝长≤截面尺寸的2/3，间距≥20cm | 由支承垫石从下向上发展的裂缝：缝宽超限；台帽自上而下的垂直裂缝：缝宽超限 | 由支承垫石从下向上发展的裂缝：缝长＞截面尺寸的2/3；台帽自上而下的垂直裂缝：缝宽＞限值且≤1.0mm，缝长＞截面尺寸的2/3，间距＜20cm | 台帽自上而下的垂直裂缝：缝宽超限 | 台帽自上而下的垂直裂缝：缝宽＞1.0mm，缝长＞截面尺寸的2/3，间距＜20cm | / | /
钢筋混凝土拱桥 | 下部 | 桥台(台帽) | 空洞、孔洞 | 4 | 7 | 完好 | / | 局部空洞、孔洞 | 累计面积≤构件面积的5%，单处面积≤0.5m² | 较大范围空洞、孔洞 | 累计面积＞构件面积的5%且≤构件面积的20%，单处面积≤1.0m²或深度≤25mm | 大范围空洞、孔洞 | 累计面积＞构件面积的20%，单处面积＞1.0m²或深度＞25mm | / | /
钢筋混凝土拱桥 | 下部 | 墩台基础 | 冲刷、掏空 | 5 | 8 | 完好 | / | 基础无冲蚀现象，表面长有青苔、杂草 | / | 基础有局部冲蚀现象，部分外露，但未露出基底 | 基础冲空面积≤10% | 浅基被冲空，露出底面，冲刷深度大于设计值 | 基础冲空面积＞10%且≤20% | 冲刷深度大于设计值，地基失效，承载力降低，或桥台岸坡滑移或基础无法修复 | 基础冲空面积＞20%
钢筋混凝土拱桥 | 下部 | 墩台基础 | 剥落、露筋 | 5 | 8 | 完好 | / | 承台出现少量剥落、露筋、锈蚀现象，或基础少量混凝土剥落 | 累计面积≤构件面积的3%，单处面积≤0.25m² | 承台较大范围出现剥落、露筋、锈蚀现象，或基础小范围出现剥落、露筋、锈蚀现象 | 剥落、露筋累计面积＞构件面积的3%且≤构件面积的10%，单处面积＞0.25m²且≤1.0m² | 承台大范围出现严重剥落、露筋、锈蚀现象且混凝土出现严重锈蚀裂缝，或基础较大范围出现剥落、露筋，主筋严重锈蚀 | 剥落、露筋累计面积＞构件面积的10%且≤构件面积的20%，单处面积＞1.0m² | 基础大量剥落、露筋且主筋有锈断现象，基础失稳 | 基础剥落、露筋累计面积＞构件面积的20%，单处面积＞1.0m²
钢筋混凝土拱桥 | 下部 | 墩台基础 | 冲蚀 | 4 | 8 | 完好 | / | 基础或承台有轻微磨损、腐蚀现象，个别部位表面磨耗，粗骨料显露 | 累计面积≤构件面积的3% | 基础或承台大范围被侵蚀，有磨损、缩颈、露筋或者环状冻裂现象；或桩基顶面出现较大空洞 | 剥落、露筋累计面积＞构件面积的3%且≤构件面积的10% | 混凝土腐蚀或钢筋大量锈蚀并有锈断现象；或有严重冻融现象，造成大面积混凝土胀裂 | 累计面积＞构件面积的10% | / | /
钢筋混凝土拱桥 | 下部 | 墩台基础 | 河底铺砌损坏 | 4 | 8 | 河底铺砌完好，无冲刷现象 | / | 河底铺砌局部轻微冲刷或损坏 | / | 河底铺砌冲刷较重或损坏严重 | / | 河底铺砌出现严重冲刷掏空或损坏 | / | / | /
钢筋混凝土拱桥 | 下部 | 墩台基础 | 沉降 | 5 | 8 | 完好 | / | / | / | 出现轻微的下沉，发展缓慢或下沉趋于稳定 | / | 出现下沉现象，沉降量小于或等于规范值 | / | 基础不稳定，下沉现象严重，沉降量大于规范值，造成上部结构和桥面系变形过大 | /
钢筋混凝土拱桥 | 下部 | 墩台基础 | 滑移和倾斜 | 5 | 8 | 完好 | / | / | / | 出现滑移或倾斜，导致支座和墩台支承面轻微损坏，或导致伸缩缝装置破坏、接缝减小、伸缩机能受损，但发展缓慢或下沉趋于稳定 | / | 基础出现滑移或倾斜，导致支座和墩台支承面被严重破坏，或导致伸缩装置破坏、接缝减少、伸缩机能完全丧失，或滑移量过大，梁端与胸墙紧贴 | / | 滑移量过大导致前墙破坏或局部破碎、压曲，或基础不稳定，滑移或倾斜现象严重，或导致梁体从支承面上滑落 | /
钢筋混凝土拱桥 | 下部 | 墩台基础 | 裂缝 | 5 | 8 | 完好 | / | 结构应力异常，出现剪切裂缝，缝宽未超限 | 缝长≤截面尺寸的1/3 | 结构应力异常，出现剪切裂缝，缝宽未超限 | 缝长＞截面尺寸的1/3且≤截面尺寸的1/2 | 结构应力异常，出现剪切裂缝或混凝土出现碎裂 | 缝宽＞限值且≤1.0mm，缝长＞截面尺寸的1/2 | 结构应力异常，出现剪切裂缝，裂缝贯通，基础处于失稳状态，或基础出现结构性裂缝甚至断裂 | 缝宽＞1.0mm，缝长＞截面尺寸的1/2
钢筋混凝土拱桥 | 下部 | 河床 | 堵塞 | 4 | 9 | 完好 | / | 局部有漂流物，堵塞河道 | / | 多处有漂流物堵塞河道 | / | 河道被完全堵塞 | / | / | /
钢筋混凝土拱桥 | 下部 | 河床 | 冲刷 | 4 | 9 | 河床稳定，无冲蚀现象 | / | 局部轻微冲刷 | / | 冲刷较重，墩台有掏空现象，防护体损坏严重 | / | 河床压缩，出现严重冲刷掏空，危机桥梁安全 | / | / | /
钢筋混凝土拱桥 | 下部 | 河床 | 河床变迁 | 4 | 9 | 完好 | / | 局部轻微淤积 | / | 河床淤泥严重，河床扩宽有变迁趋势 | / | 已出现变迁、扩宽现象，并有发展趋势 | / | / | /
钢筋混凝土拱桥 | 下部 | 调治构造物 | 损坏 | 4 | 10 | 完好 | / | 构造物局部断裂，砌体松动、鼓肚、凹陷或灰浆脱落 | / | 表面出现大面积损坏或坡脚局部损坏 | / | 需要设置但没有设置调治构造物者 | / | / | /
钢筋混凝土拱桥 | 下部 | 调治构造物 | 冲刷、变形 | 4 | 10 | 完好 | / | 边坡局部下滑，基础局部冲空 | / | 边坡大面积下滑，构造物出现下沉、倾斜，局部坍塌 | / | 构造物出现下沉、倾斜、坍塌，基础冲蚀严重 | / | / | /
钢筋混凝土拱桥 | 桥面 | 沥青混凝土桥面铺装 | 变形（车辙、拥包、高低不平等） | 4 | 11 | 完好 | / | 局部出现波浪拥包；或局部有高低不平的现象；或局部出现车辙，深度较浅 | 波浪拥包面积≤10%，波峰波谷高差≤25mm；高低差≤25mm；铺装层出现车辙的面积≤10%，深度≤25mm | 多处出现波浪拥包；或多处有高低不平的现象；或较大面积出现车辙，深度较浅 | 波浪拥包面积＞10%且≤20%，波峰波谷高差≤25mm；高低差≤25mm；铺装层出现车辙的面积＞10%且≤20%，深度≤25mm | 大面积出现波浪拥包；或普遍有高低不平的现象；或大面积出现车辙，深度较深 | 波浪拥包面积＞20%，波峰波谷高差＞25mm；高低差＞25mm；铺装层出现车辙的面积＞20%，深度＞25mm | / | /
钢筋混凝土拱桥 | 桥面 | 沥青混凝土桥面铺装 | 泛油 | 4 | 11 | 完好 | / | 局部出现泛油 | 面积≤10% | 多处出现泛油 | 面积＞10%且≤20% | 大面积出现泛油、磨光 | 面积＞20% | / | /
钢筋混凝土拱桥 | 桥面 | 沥青混凝土桥面铺装 | 破损 | 4 | 11 | 完好 | / | 面层局部松散、露骨或局部浅坑槽 | 松散、露骨累计面积≤10%或坑槽深度≤25mm，累计面积≤3%，单处面积≤0.5m² | 多处松散、露骨或多处出现坑槽 | 松散、露骨累计面积＞10%且≤20%或坑槽深度≤25mm，累计面积大于3%且≤10%，单处面积＞0.5m²且≤1.0m² | 大部分松散、露骨或大部分有坑槽 | 松散、露骨累计面积＞20%或坑槽深度＞25mm，累计面积＞10%，单处面积＞1.0m² | / | /
钢筋混凝土拱桥 | 桥面 | 沥青混凝土桥面铺装 | 裂缝 | 4 | 11 | 完好 | / | 局部龟裂，裂缝区无变形、无散落或局部块裂，裂缝区无散落或有纵横裂缝，裂缝壁无散落，无支缝 | 龟裂缝宽≤2.0mm，部分裂缝块度≤5.0m或块裂缝宽≤3.0mm，大部分裂缝块度＞1.0m或纵横裂缝缝长≤1.0m，缝宽≤3.0mm | 局部龟裂，状态明显，裂缝区有轻度散落或变形或局部块裂，裂缝区有散落或有纵横裂缝，裂缝壁有散落，有支缝 | 龟裂＞2.0mm且≤5.0mm，部分裂缝块度≤2.0m或块裂缝宽＞3.0mm，大部分裂缝块度＞0.5m且≤1.0m或纵横裂缝缝长＞1.0m且≤2.0m，缝宽＞3.0mm | 多处龟裂，特征显著，裂缝区变形明显、散落严重或多处块裂，裂缝区散落严重或有纵横通缝，裂缝壁散落，支缝严重 | 龟裂缝宽＞5.0mm，大部分裂缝块度≤2.0m或块裂缝宽＞3.0mm，大部分裂缝块度≤0.5m或纵横裂缝缝长＞2.0m，缝宽＞3.0mm | / | /
钢筋混凝土拱桥 | 桥面 | 水泥混凝土桥面铺装 | 磨光、脱皮、露骨 | 4 | 11 | 完好 | / | 局部出现磨光、脱皮、露骨 | 面积≤10% | 多处出现磨光、脱皮、露骨 | 面积＞10%且≤20% | 大面积出现磨光、脱皮、露骨 | 面积＞20% | / | /
钢筋混凝土拱桥 | 桥面 | 水泥混凝土桥面铺装 | 错台 | 4 | 11 | 完好 | / | 局部接缝两侧出现高差现象 | 高差≤10mm | 多处接缝两侧出现高差现象 | 高差＞10mm | 绝大多数接缝两侧出现高差现象 | 高差＞10mm | / | /
钢筋混凝土拱桥 | 桥面 | 水泥混凝土桥面铺装 | 坑洞 | 4 | 11 | 完好 | / | 局部出现坑洞 | 深度≤1cm，直径≤3cm，或累计面积≤3% | 多处坑洞 | 深度＞1cm，直径＞3cm，或累计面积＞3%且≤10% | 大部分有坑洞 | 深度＞1cm，直径＞3cm，或累计面积＞10% | / | /
钢筋混凝土拱桥 | 桥面 | 水泥混凝土桥面铺装 | 剥落 | 4 | 11 | 完好 | / | 局部接缝处出现浅层边角剥落，局部出现层状剥落 | 层状剥落累计面积≤10% | 多处接缝处出现中、深层边角剥落，局部出现层状剥落 | 层状剥落累计面积＞10%且≤20% | 大部分接缝处出现深层边角剥落，局部出现层状剥落 | 层状剥落累计面积＞20% | / | /
钢筋混凝土拱桥 | 桥面 | 水泥混凝土桥面铺装 | 拱起 | 4 | 11 | 完好 | / | 接缝两侧出现轻微抬高 | 接缝拱起条数≤总数的10% | 接缝两侧出现较大抬高 | 接缝拱起条数＞总数的10%且≤总数的20% | 接缝两侧出现明显抬高 | 接缝拱起条数＞总数的20% | / | /
钢筋混凝土拱桥 | 桥面 | 水泥混凝土桥面铺装 | 接缝料损坏 | 4 | 11 | 完成 | / | 接缝处填料老化、漏水，但尚未出现剥落、脱空，或被杂物填塞现象 | 填料老化、漏水≤整条缝的10% | 接缝处填料老化、漏水，部分填料脱空，或被杂物填塞 | 填料老化、漏水＞整条缝的10%且整条缝的20%，或脱空、填塞长度≤接缝长的1/3 | 接缝处填料老化、漏水，多处填料脱空，或被杂物填塞 | 填料老化、漏水＞整条缝20%，或脱空、填塞长度＞接缝长的1/3 | / | /
钢筋混凝土拱桥 | 桥面 | 水泥混凝土桥面铺装 | 裂缝（板角断裂、破碎板） | 4 | 11 | 完好 | / | 局部存在横向裂缝、纵向裂缝或斜裂缝，但未贯通或板角处裂缝与纵横接缝相交或局部出现破损板，但未发生松动、沉陷等病害 | 裂缝缝宽＜3mm或交点距角点≤板块边长，裂缝缝宽＜3mm或每块板北分为2～3块 | 多数存在横向裂缝、纵向裂缝或斜裂缝，边缘有碎裂或板角处裂缝与纵横向接缝相交，边缘存在碎裂或出现较多破碎板，板块伴有松动、沉陷、唧泥等现象 | 裂缝缝宽≥3mm且≤10mm或交点距角点≤1/2板块边长，裂缝缝宽≥3mm且≤10mm或每块板被分为3～4块 | 大部分存在横向裂缝、纵向裂缝或斜裂缝，边缘有碎裂，并伴有错台出现或板角处裂缝与纵横向接缝相交，断角有松动或出现大量破碎板，板块伴有松动、沉陷、唧泥等现象 | 裂缝缝宽＞10mm或交点距角点≤1/2板块边长，缝宽＞10mm或每块板被分成4块以上 | / | /
钢筋混凝土拱桥 | 桥面 | 伸缩缝装置 | 凹凸不平 | 4 | 12 | 完好 | / | 略有凹凸不平 | 差值≤1cm | 有明显凹凸不平 | 差值＞1cm且≤3cm | 严重凹凸不平 | 差值＞3cm | / | /
钢筋混凝土拱桥 | 桥面 | 伸缩缝装置 | 锚固区缺陷 | 4 | 12 | 完好 | / | 锚固构件松动，或锚固螺栓松脱或混凝土轻微损坏，出现裂缝、剥落现象 | 数量≤10%或面积≤10% | 锚固构件松动，或锚固螺栓松脱但功能尚存或混凝土局部损坏 | 数量＞10%且≤20%或面积＞10%且≤20% | 锚固构件松动，或锚固螺栓松脱基本失效或混凝土大面积破损 | 数量＞20%或面积＞20% | / | /
钢筋混凝土拱桥 | 桥面 | 伸缩缝装置 | 破损 | 4 | 12 | 完好 | / | 锚固构件松动、缺失，或焊缝开裂或橡胶条轻微损坏、老化或排水管发生轻微破损，但不影响功能 | 数量≤10%或面积≤20% | 锚固构件松动、缺失，或焊缝开焊，造成钢板破损或橡胶条老化、剥离或焊接处大部分出现裂缝，但未断裂或防水材料老化伴有局部脱落现象，或排水管破损、堵塞，尚能维持功能 | 数量＞10%且≤20%或面积＞20% | 严重老化，锚固构件松动、缺失、或焊缝开焊，造成钢板破损失效或焊接处出现剪断现象，或钢板其他部位出现剪断现象，或橡胶条完全剥离或脱落或防水材料老化，完全脱落，或排水管完全堵塞失效 | 数量＞20% | / | /
钢筋混凝土拱桥 | 桥面 | 伸缩缝装置 | 失效 | 4 | 12 | 完好 | / | 上层槽口堵塞、卡死等原因，造成伸缩缝伸缩异常，车辆行驶时出现冲击和噪声 | / | 上层槽口堵塞、卡死等原因，造成伸缩缝不能自由变形，伸缩异常现象严重，伸缩缝出现明显损坏 | / | 伸缩缝异常导致失效 | / | / | /
钢筋混凝土拱桥 | 桥面 | 人行道 | 破损 | 4 | 13 | 完好 | / | 出现少量坑槽、孔洞、裂缝、剥落、松动等现象 | 面积≤10% | 出现较多坑槽、孔洞、裂缝、剥落、松动等现象 | 面积＞10%且≤20% | 出现大量坑槽、孔洞、裂缝、剥落、松动等现象 | 面积＞20% | / | /
钢筋混凝土拱桥 | 桥面 | 人行道 | 缺失 | 4 | 13 | 完好 | / | 人行道出现少量缺失现象 | 面积≤3% | 人行道出现较大面积缺损 | 面积＞3%且≤10% | 人行道出现大面积缺损 | 面积＞10% | / | /
钢筋混凝土拱桥 | 桥面 | 护栏、栏杆 | 撞坏、缺失 | 4 | 14 | 完好 | / | 局部受到车辆冲撞，不影响功能，或构件脱落、缺失 | 损坏长度≤3% | 多处出现车辆冲撞引起的损坏，不影响功能，或构件脱落、缺失 | 损坏长度＞3%且≤10% | 收到车辆冲撞，失去效用，或构件脱落、缺失 | 损坏长度＞10% | / | /
钢筋混凝土拱桥 | 桥面 | 护栏、栏杆 | 破损 | 4 | 14 | 完好 | / | 个别构件出现蜂窝麻面、剥落、锈蚀、裂缝、变形错位等现象 | 面积≤10% | 较多构件出现蜂窝麻面、剥落、露筋、锈蚀、裂缝、变形错位等现象 | 面积＞10%且≤20% | 大量构件出现剥落、露筋、锈蚀、裂缝、变形错位等现象 | 面积＞20% | / | /
钢筋混凝土拱桥 | 桥面 | 防排水系统 | 排水不畅 | 4 | 15 | 完好 | / | 局部排水不畅，桥下出现漏水现象，或桥台支承面、翼墙面等平面受到污水污染 | / | 桥下多处出现漏水现象，或桥台支承面、翼墙面、前墙面等平面受到污水污染，支座锈蚀，或桥台后填料排水不畅，造成路堤轻微沉降 | / | 桥下普遍出现漏水现象，或桥台支承面、翼墙面、前墙面等平面被污水严重污染，支座严重锈蚀，或桥台后填料排水不畅，造成路堤明显沉降 | / | / | /
钢筋混凝土拱桥 | 桥面 | 防排水系统 | 泄水管、引水槽缺陷 | 3 | 15 | 完好 | / | 较少泄水管、引水槽、排水孔出现堵塞，或排水设施构件破损、缺件、管体脱落、漏留泄水管 | 数量≤5% | 较多泄水管、引水槽、排水孔出现堵塞，或排水设施构件破损、缺件、管体脱落、漏留泄水管 | 数量＞5% | / | / | / | /
钢筋混凝土拱桥 | 桥面 | 照明、标志 | 污损或损坏 | 4 | 16 | 完好 | / | 个别设施松动、锈蚀、损坏，或出现污损标志不清现象 | / | 多处设施松动、锈蚀、损坏，或出现污损标志不清现象 | / | 大部分设施松动、锈蚀、损坏，危及行车安全 | / | / | /
钢筋混凝土拱桥 | 桥面 | 照明、标志 | 照明设施缺失 | 4 | 16 | 完好 | / | 少量照明设施缺失 | 面积≤10% | 较多照明设施缺失 | 面积＞10%且≤20% | 大量照明设施缺失，危及行车安全 | / | / | /
钢筋混凝土拱桥 | 桥面 | 照明、标志 | 标志脱落、缺失 | 3 | 16 | 完好 | / | 个别标志脱落、缺失，或需要标志的位置没有相应标志 | / | 多处标志脱落、缺失，或需要标志的位置没有相应标志 | / | / | / | / | /
双曲拱桥 | 上部 | 双曲拱桥主拱圈 | 主拱圈、横向联结系变形 | 5 | 1 | 完好 | / | 主拱圈无明显变形，或个别横向联结系轻微松动开裂，或横向联结系出现轻微扭曲变形，拱肋各肋间变形趋于一致 | / | 边拱肋有轻微横移或外倾，或少部分横向联结拉杆松动、开裂，横向联结系出现明显变形，但强度足够，拱肋变形比较均匀 | / | 拱圈存在明显的变形，拱顶下挠，变形过大，桥面坚向呈波形，或横向联结系出现明显永久变形，产生损坏，横向稳定性弱，拱波出现较严重的纵向裂缝旦裂缝大于限值 | / | 拱圈出现严重异常变形、开裂、拱顶下沉，变形过大；或受压构件有严重的横向扭曲变形；或横向联结系强度严重不足甚至没有设置，横向联结系产生严重损坏，横向稳定性严重不足，拱肋横桥向变形非常不均匀，拱波Hl现贯通纵向裂缝JL裂缝大于限值，大量横向联结拉杆松动、断裂导致拱胁严重变形，不能正常行车 | /
双曲拱桥 | 上部 | 双曲拱桥主拱圈 | 渗水 | 4 | 1 | 完好 | / | 有轻微渗水现象 | / | 局部拱围有明显丰渗水现象 | / | 多处拱图有明显渗水现象，渗水处伴有晶体析出或锈蚀现象，流音处混凝土松散 | /
双曲拱桥 | 上部 | 双曲拱桥主拱圈 | 主拱圈裂缝 | 5 | 1 | 完好 | / | 1.横向裂缝：有少量裂缝，缝宽未超限\\2.拱波和拱肋结合部位的纵向裂缝：出现开裂，缝宽未超限\\3.跨中截面肋波接合面的环向裂缝：出现少量开裂，缝宽未超限\\4.拱波纵向裂缝：结合面开裂或有纵向裂缝，缝宽未超限\\5.横向联结系构件裂缝：有少量裂缝，缝宽未超限 | 1.横向裂缝：缝长度≤主截面尺寸的1/3\\2.拱波和拱肋结合部位的纵向裂缝：缝长≤截面尺寸的1/3\\3.跨中截面肋波接合面的环向裂缝：缝长≤截面尺寸的1/3\\4.拱波纵向裂缝：缝长≤结合面长度或跨长的1/8\\5.0横向联结系构件裂缝：缝长≤截面尺寸的1/3 | 1.横向裂缝：较多裂缝，缝宽未超限\\2.拱波和拱肋结合部位的纵向裂缝：结合部出现较多纵向裂缝\\3.跨中截而肋波接合面的环向裂缝：出现较多环向裂缝，缝宽未超限\\4.拱波纵向裂缝：较多纵向裂缝\\5.横向联结系构件裂缝：有较多裂缝，缝宽未超限 | 1.横向裂缝：缝长>截面尺寸的1/3且≤截面尺寸的2/3间距≥30cm\\2.拱波和拱肋结合部位的纵向裂缝：缝长>截面尺寸的1/3且≤截面尺寸的2/3，缝宽≤0.2mm\\3.跨中截面肋波接合面的环向裂缝：缝长>裁面尺寸的1/3且≤截面尺寸的1/2\\4.拱波纵向裂缝：缝长>结合面长度或跨长的1/8≤结合面长度或跨长的1/2，缝宽≤0.5mm\\5.横向联结系构件裂缝：缝长>截面尺寸的1/3≤截面尺寸的2/3，间距≥20cm | 1.横向裂缝：重点部位缝宽超限\\2.拱波和拱肋结合部位的纵向裂缝：接合部出现大量裂缝\\3.跨中截面肋波接合面的环向裂缝：出现大量环向裂缝，缝宽超限\\4.拱波纵向裂缝：出现大量纵向裂缝\\5.横向联结系构件裂缝：大量裂缝，缝宽超限 | 1.横向裂缝：缝长>截面尺寸的2/3，间距<30cm\\2.拱波和拱肋结合部位的纵向裂缝：缝长>截面尺寸的2/3,部分缝>0.2mm\\3.跨中截面肋波接合面的环向裂缝：缝长〉截面尺寸的1/2\\4.拱波纵向裂缝：缝长>结合面长或跨长的1/2，缝宽>0.5mm\\5.横向联结系构件裂缝：缝长>截面尺寸的2/3，间距<20cm | 控制截面出现大量结构性裂缝，裂缝大多贯通，且缝宽超限，主梁出现变形 | /
双曲拱桥 | 上部 | 双曲拱桥主拱圈 | 拱脚位移 | 5 | 1 | 完好 | / | / | / | 拱脚出现水平、坚向位移和转角，位移小于限值 |  | 拱脚不稳定，出现严重错台、位移或转角，造成结构和桥面变形过大，严重影响结构安全
双曲拱桥 | 上部 | 双曲拱桥主拱圈 | 蜂窝、麻面 | 3 | 1 | 完好 | / | 较大面积蜂窝麻面 | 累计面积≤构件面积的50% | 大面积蜂窝麻面 | 累计面积＞构件面积的50% |  |  | / | /
双曲拱桥 | 上部 | 双曲拱桥主拱圈 | 剥落、掉角 | 4 | 1 | 完好 | / | 局部混凝土剥落或掉角 | 累计面积≤构件面积的5%，或单处面积≤0.5m2 | 较大范围混凝土剥落或掉角 | 累计面积＞构件面积的5%且＜构件面积的10%，或单处面积＞0.5m2且＜1.0m2 | 大范围混凝土剥落或掉角 | 累计面积≥构件面积的10%，或单处面积≥1.0m2 | / | /
双曲拱桥 | 上部 | 双曲拱桥主拱圈 | 空洞、孔洞 | 4 | 1 | 完好 | / | 局部混凝土空洞、孔洞 | 累计面积≤构件面积的5%，或单处面积≤0.5m2 | 较大范围混凝土空洞、孔洞 | 累计面积＞构件面积的5%且＜构件面积的10%，或单处面积＞0.5m2且＜1.0m2 | 大范围混凝土空洞、孔洞 | 累计面积≥构件面积的10%，或单处面积≥1.0m2 | / | /
双曲拱桥 | 上部 | 双曲拱桥拱上结构 | 实腹拱的侧墙与主拱圈间脱裂 | 5 | 2 | 完好 | / | 个别位置出现脱裂，缝宽较小且不连续 | / | 侧墙与主拱圈阅较大范围出现断裂、脱开，且断裂脱开连续 | / | 侧墙与主拱圈间大范围出现断裂、脱开，且断裂脱开连续，结构出现变形 | / | 侧墙与主拱圈间严重脱裂，造成桥面板严重塌落，结构或桥面变形过大 | /
双曲拱桥 | 上部 | 双曲拱桥拱上结构 | 侧墙变形 | 5 | 2 | 完好 | / | / | / | 侧墙出现鼓肚现象 |  | 侧墙出现倾斜、外移等变形现象，填料出现轻微沉陷 |  | 侧墙产生严重倾斜、外移、鼓肚等现象，导致桥面出现塌陷或沉降，变形大于限值或不能正常行车
双曲拱桥 | 上部 | 双曲拱桥拱上结构 | 拱上填料沉陷或开裂 | 4 | 2 | 完好 | / | 拱上填料出现轻微沉陷或开裂 | / | 拱上填料出现明显沉陷或开裂，但变形不影响正常行车 | / | 拱上填料出现严重沉陆或开裂，导致桥面出现塌陷或沉降，变形过大，不能正常行车 | /
双曲拱桥 | 上部 | 双曲拱桥拱上结构 | 空腹拱腹拱、横向联结系变形、错位 | 5 | 2 | 完好 | / | / | / | 个别腹拱或横向联结系出现变形、错位，但不影响行车 | / | 较多腹拱或横向联结系出现变形、错位，影响正常行车 | / | 腹拱或横向联结系产生严重变形、错位，导致桥面出现严重塌陷或沉降，变形过大，不能正常行车，造成安全隐患 | /
双曲拱桥 | 上部 | 双曲拱桥拱上结构 | 立墙或立柱倾斜 | 5 | 2 | 完好 | / | / | / | 个别立墙或立柱出现轻微倾斜 | / | 较多立墙或立校出现倾斜，影响正常行车 | / | 立墙或立柱产生严重倾斜，桥面出现严重塌陷或沉降，变形过大，不能正常行车 | /
双曲拱桥 | 上部 | 双曲拱桥拱上结构 | 表面缺陷 | 4 | 2 | 完好 | / | 出现蜂窝麻面、剥落、掉角、空洞、孔洞、碳化、腐蚀等现象 | 累计面积≤构件面积的10%，单处面积≤1.0m2 | 较大面积出现蜂窝麻面、剥落、掉角、空洞、孔润等现象；或部分位置出现碳化，局部碳化深度大于混凝土保护层厚度；或提凝土受到腐蚀、冻融，钢筋出现锈蚀或混凝土胀裂 | 累计面积>构件面积的10%且≤构件面积的20%，单处面积>1.Om2 | 大面积出现严重空洞、孔洞、剥落、掉角现象；或大部分位置碳化，碳化深度大于混凝土保护层厚度，混凝土表面胶凝料大量松散粉化；或构件腐蚀、冻融，钢筋大量锈蚀或混凝土胀裂 | / | 累计面积>构件面积的20%，单处面积>1.Om2
双曲拱桥 | 上部 | 双曲拱桥拱上结构 | 拱上结构裂缝 | 4 | 2 | 完好 | / | 1.拱上立柱（立墙）上下端水平裂缝：少量裂缝，缝宽未超限\\2.盖梁和横系梁裂缝：有少量裂缝，缝宽未超限\\3.腹拱拱顶、拱脚径向裂缝：出现裂缝，缝宽未超限\\4.梁板跨中竖向裂缝：少量裂缝，缝宽未超限 | 1.拱上立柱（立墙)上下端水平裂缝：缝长≤立柱直径或立墙截面长的1/8\\2.盖梁和横系梁裂缝：缝长≤截面尺寸的1/3\\3.腹拱拱顶、拱脚径向裂缝：缝长≤截面尺寸的1/3\\4.梁板跨中坚向裂缝：缝长≤截面尺寸的1/3 | 1.拱上立柱（立墙）上下端水平裂缝：较多裂缝，缝宽未超限\\2.盖梁和横系梁裂缝：较多裂缝，缝宽未超限\\3.腹拱拱顶、拱脚径向裂缝：较多裂缝，缝宽未超限\\4.梁板跨中坚向裂缝：较多裂缝，缝宽未超限 | 1.拱上立柱（立墙）上下端水平裂缝：缝长>立柱直径或立墙截面长的1/8且≤立柱直径或立墙截面长的1/2\\2.盖梁和横系梁裂缝：缝长>截面尺寸的1/3且≤截面尺寸的1/2，间距20cm\\3.腹拱拱顶、拱脚径向裂缝：缝长>截面尺寸的1/3且≤截面尺寸的2/3\\4.梁板跨中竖向裂缝：缝长>截面尺寸的1/2且≤截面尺寸的2/3，间距≥20cm | 1.拱上立柱（立墙）上下端水平裂缝：大量裂缝，缝宽超限\\2.盖梁和横系梁裂缝：大量裂缝，缝宽超限\\3.腹拱拱顶、拱脚径向裂缝：大量裂缝，缝宽超限\\4.梁板跨中坚向裂缝：大量裂缝，缝宽超限 | 1.拱上立柱（立墙）上下端水平裂缝：缝长>立柱直径或立墙截面长的1/2\\2.盖梁和横系梁裂缝：缝长>截面尺寸的1/2，间距<20cm\\3.腹拱拱顶、拱脚径向裂缝：缝长>截面尺寸的2/3\\4.梁板跨中竖向裂缝：缝长>截面尺寸的2/3，间距<20cm
双曲拱桥 | 上部 | 双曲拱桥拱上结构 | 拱上填料排水不畅 | 4 | 2 | 完好 | / | 排水不畅，导致侧墙出现渗水 |  | 排水不畅，填土聚积水分，导致侧墙出现轻微鼓肚 |  | 排水不畅，填土聚积大量水分，导致侧墙出现大量渗水，侧墙出现鼓肚、松动
双曲拱桥 | 上部 | 桥面板 | 蜂窝、麻面 | 3 | 3 | 完好，无蜂窝麻面 | / | 较大面积蜂窝麻面 | 累计面积≤构件面积的50% | 大面积蜂窝麻面 | 累计面积＞构件面积的50% |  |  | / | /
双曲拱桥 | 上部 | 桥面板 | 剥落、掉角 | 4 | 3 | 完好，无剥落、掉角 | / | 局部混凝土剥落或掉角 | 累计面积≤构件面积的5%，或单处面积≤0.5m2 | 较大范围混凝土剥落或掉角 | 累计面积＞构件面积的5%且＜构件面积的10%，或单处面积＞0.5m2且＜1.0m2 | 大范围混凝土剥落或掉角 | 累计面积≥构件面积的10%，或单处面积≥1.0m2 | / | /
双曲拱桥 | 上部 | 桥面板 | 空洞、孔洞 | 4 | 3 | 完好，无空洞、孔洞 | / | 局部混凝土空洞、孔洞 | 累计面积≤构件面积的5%，或单处面积≤0.5m2 | 较大范围混凝土空洞、孔洞 | 累计面积＞构件面积的5%且＜构件面积的10%，或单处面积＞0.5m2且＜1.0m2 | 大范围混凝土空洞、孔洞 | 累计面积≥构件面积的10%，或单处面积≥1.0m2 | / | /
双曲拱桥 | 上部 | 桥面板 | 混凝土保护层厚度 | 4 | 3 | 完好 | / | 承重构件混凝土保护层厚度符合要求，对钢筋耐久性有轻度影响 | / | 承重构件混凝土保护层厚度不足，对钢筋耐久性有较大影响，造成钢筋锈蚀 | / | 承重构件混凝土保护层厚度不足，对钢筋耐久性有很大影响，钢筋失去碱性保护，发生交严重锈蚀 | / | / | /
双曲拱桥 | 上部 | 桥面板 | 钢筋锈蚀 | 5 | 3 | 完好 | 承重构件钢筋锈蚀电位水平为0～/200mV，或电阻率＞20000Ω·cm | 承重构件有轻微锈蚀现象 | 承重构件钢筋锈蚀电位水平为/200～/300mV，或电阻率为15000～20000Ω·cm | 承重构件钢筋发生锈蚀，混凝土表面有沿钢筋的裂缝或混凝土表面有锈迹 | 承重构件钢筋锈蚀电位水平为/300～/400mV，或电阻率为10000～15000Ω·cm | 承重构件钢筋锈蚀引起混凝土剥落，钢筋裸露，表面膨胀性锈层显著 | 承重构件钢筋锈蚀电位水平为/400～/500mV，或电阻率为5000～10000Ω·cm | 承重构件大量钢筋锈蚀引起混凝土剥落，部分钢筋屈服或锈断，混凝土表面严重开裂，影响结构安全 | 承重构件钢筋锈蚀电位水平＜/500mV，或电阻率＜5000Ω·cm
双曲拱桥 | 上部 | 桥面板 | 混凝土碳化 | 4 | 3 | 完好 | / | 承重构件有少量碳化现象，且所有碳化深度均小于混凝土保护层厚度 | / | 承重构件的主要受力部位部分位置出现碳化现象，局部碳化深度大于混凝土保护层厚度，混凝土表面少量胶凝料松散粉化 | / | 承重构件的主要受力部位全部测点碳化且碳化深度大于混凝土保护层厚度，混凝土表面凝胶料大量松散粉化 | / | / | /
双曲拱桥 | 上部 | 桥面板 | 混凝土强度 | 5 | 3 | 承重构件混凝土强度出于良好状态 | 承重构件混凝土推定强度均质系数Kbt≥0.95，平均强度均质系数Kbm≥1.00 | 承重构件混凝土强度处于较好状态 | 承重构件混凝土推定强度均质系数0.95＞Kbt≥0.90，平均强度均质系数Kbm≥0.95 | 承重构件混凝土强度处于较差状态，造成承重构件出现缺损现象 | 承重构件混凝土推定强度均质系数0.90＞Kbt≥0.80，平均强度均质系数Kbm≥0.90 | 承重构件混凝土强度处于很差状态，造成承重构件出现较严重缺损或变形现象 | 承重构件混凝土推定强度均质系数0.80＞Kbt≥0.70，平均强度均质系数Kbm≥0.85 | 承重构件混凝土强度处于非常差状态，造成承重构件有严重的变形、位移、失稳等现象，显著影响承载力和行车安全 | 承重构件混凝土推定强度均质系数Kbt＜0.70，平均强度均质系数Kbm＜0.85
双曲拱桥 | 上部 | 桥面板 | 跨中挠度 | 5 | 3 | 完好 | / | 较好，梁体无明显变形 | / | 出现明显下挠，挠度小于限值，或个别构件出现弯曲变形，行车稍感振动或摇晃 | 跨中最大挠度≤计算跨径的1/1000；悬臂端最大挠度≤悬臂长度的1/500 | 出现显著下挠，挠度接近限值，或构件存在明显的永久变形，变形小于或等于规范值，梁板出现较严重病害 | 跨中最大挠度＞计算跨径的1/1000且≤计算跨径的1/600；悬臂端最大挠度＞悬臂长度的1/500且≤悬臂长度的1/300 | 挠度或其他变形大于限值，造成结构出现明显的永久变形，梁板出现严重病害，显著影响承载力和行车安全 | 跨中最大挠度＞计算跨径的1/600；悬臂端最大挠度＞悬臂长度的1/300
双曲拱桥 | 上部 | 桥面板 | 结构变位 | 5 | 3 | 完好 | / | 较好，结构无明显位移 | / | 横向联结件松动，纵向接缝开裂较大 | / | 边梁有横移或外倾现象，行车振动或摇晃明显，有异常音 | / | 构件有严重的横向位移，存在失稳现象，结构振动或摇晃显著 | /
双曲拱桥 | 上部 | 桥面板 | 预应力构件损伤 | 5 | 3 | 完好 | / | 锚头、钢绞线等无明显缺陷 | / | 钢绞线裸露出现极个别断丝现象，或锚头出现开裂等现象，或齿板位置处出现部分裂缝，裂缝未超限 | / | 部分钢绞线断裂或失效，或锚头开裂较严重但未完全失效，或齿板位置处裂缝严重，裂缝超限 | / | 预应力钢绞线大量断裂，预应力损耗严重，或锚头损坏失效，梁板出现严重变形 | /
双曲拱桥 | 上部 | 桥面板 | 简支梁（板）桥、钢架桥裂缝 | 5 | 3 | 完好 | / | 局部出现网状裂缝，或主梁出现少量轻微裂缝，缝宽未超限 | 网状裂缝累计面积≤构件面积的20%，单处面积≤1.0m2，或主梁裂缝缝长≤截面尺寸的1/3 | 出现大面积网状裂缝，或主梁出现较多横向裂缝（钢筋混凝土梁、板），或顺主筋方向出现纵向裂缝，或出现斜裂缝、水平裂缝、竖向裂缝等，缝宽未超限 | 网状裂缝累计面积＞构件面积的20%，单处面积＞1.0m2，或主梁裂缝缝长＞截面尺寸的1/3且≤截面尺寸的2/3 | 主梁控制截面出现较多横向裂缝（钢筋混凝土梁、板），或顺主筋方向出现严重纵向裂缝并伴有钢筋锈蚀等，或出现斜裂缝、水平裂缝、竖向裂缝等，裂缝缝宽超限 | 主梁裂缝缝长＞截面尺寸的2/3，间距＜20cm | 主梁控制截面出现大量结构性裂缝，裂缝大多贯通，且缝宽超限，主梁出现变形 | 主梁裂缝缝宽＞1.0mm，间距≤10cm
双曲拱桥 | 上部 | 桥面板 | 连续梁桥、连续钢构桥、悬臂梁桥和T形钢构桥裂缝 | 5 | 3 | 无裂缝 | / | 局部出现网状裂缝，或主梁出现少量轻微裂缝，缝宽未超限 | 网状裂缝累计面积≤构件面积的20%，单处面积≤1.0m2，或主梁裂缝缝长≤截面尺寸的1/3 | 出现大面积网状裂缝，或主梁出现较多横向裂缝（钢筋混凝土梁、板），或顺主筋方向出现纵向裂缝，或出现斜裂缝、水平裂缝、竖向裂缝等，缝宽未超限 | 网状裂缝累计面积＞构件面积的20%，单处面积＞1.0m2，或主梁裂缝缝长＞截面尺寸的1/3且≤截面尺寸的1/2 | 主梁控制截面出现较多横向裂缝（钢筋混凝土梁、板），或顺主筋方向出现严重纵向裂缝并伴有钢筋锈蚀等，或出现斜裂缝、水平裂缝、竖向裂缝等，裂缝缝宽超限 | 主梁裂缝缝长＞截面尺寸的1/2，间距＜30cm | 主梁控制截面出现大量结构性裂缝，裂缝大多贯通，且缝宽超限，主梁出现变形 | 主梁裂缝缝宽＞1.0mm，间距＜20cm
双曲拱桥 | 下部 | 翼墙、耳墙 | 破损 | 4 | 4 | 完好 | / | 局部混凝土出现空洞、孔洞、剥落，或砖石表面小块脱落 | 累计面积≤构件面积的5%，单处面积小于等于0.5m² | 较大范围混凝土或砖石出现空洞、孔洞、剥落 | 累计面积＞构件面积的5%且≤构件面积的20%,单处面积≤1.0m² | 大范围混凝土或砖石出现空洞、孔洞、剥落 | 累计面积＞构件面积的20% | / | /
双曲拱桥 | 下部 | 翼墙、耳墙 | 位移 | 4 | 4 | 完好 | / | / | / | 存在明显的永久变形，单无明显的外倾、下沉，或出现填料损失，但仍可起到挡土的作用 | / | 有下沉、滑动现象，造成翼墙断裂，外倾失稳，砌体变形，部分倒塌，或填料严重流失，失去挡土功能 | / | / | /
双曲拱桥 | 下部 | 翼墙、耳墙 | 鼓肚、砌体松动 | 4 | 4 | 完好 | / | 局部鼓肚，砌体松动 | / | 大面积鼓肚，砌体松动 | / | 大面积鼓肚，砌体松动，甚至出现严重渗漏 | / | / | /
双曲拱桥 | 下部 | 翼墙、耳墙 | 裂缝 | 4 | 4 | 完好或有轻微网裂 | 网裂总面积≤10% | 较多网裂。出现个别裂缝，缝宽未超限 | 网裂种面积＞10% | 出现多处裂缝，未贯通，缝宽超限，或翼墙或耳墙有断裂，与前墙脱开脱开现象 | / | 出现通缝，裂缝超限，或翼墙或耳墙断裂，与前墙完全脱开 | / | / | /
双曲拱桥 | 下部 | 锥坡、护坡 | 缺陷 | 4 | 5 | 完好 | / | 铺砌面局部隆起、凹陷、开裂，砌缝砂浆脱落，或局部铺砌面下滑，坡角损坏 | 缺陷面积≤10% | 铺砌面出现大面积隆起、凹陷、开裂，砌缝砂浆脱落 | 缺陷面积＞10%且小于等于20% | 出现空洞，破损等，丧失锥坡、护坡功能，或锥坡体和坡脚损坏严重，大面积滑坡、坍塌，坡顶下降较大，锥坡、护坡作用明显降低 | 缺陷面积＞20% | / | /
双曲拱桥 | 下部 | 锥坡、护坡 | 冲刷 | 4 | 5 | 完好 | / | 局部冲成浅坑 | / | 坡脚局部冲蚀，冲成深坑、沟或槽 | / | 锥坡体和坡脚冲蚀严重，基础有掏空现象 | / | / | /
双曲拱桥 | 下部 | 桥墩 | 蜂窝、麻面 | 3 | 6 | 完好 | / | 轻微蜂窝、麻面 | 累计面积≤构件面积的20%，单处面积≤1.0m² | 较多蜂窝、麻面 | 累计面积＞构件面积的20%，单处面积大于1.0m² | / | / | / | /
双曲拱桥 | 下部 | 桥墩 | 剥落、露筋 | 4 | 6 | 完好 | / | 局部混凝土剥落、露筋 | 累计面积≤构件面积的3%，单处面积≤0.5m² | 较大范围混凝土剥落、露筋 | 累计面积＞构件面积的3%且≤构件面积的10%，单处面积≤1.0m² | 大范围混凝土剥落、露筋 | 累计面积＞构件面积的10%，单处面积＞1.0m² | / | /
双曲拱桥 | 下部 | 桥墩 | 空洞、孔洞 | 4 | 6 | 完好 | / | 局部空洞、孔洞 | 累计面积≤构件面积的3%，单处面积≤0.5m² | 较大范围空洞、孔洞 | 累计面积＞构件面积的3%且≤构件面积的10%，单处面积≤0.5m²或最大深度≤25mm | 大范围空洞、孔洞 | 累计面积＞构件面积的10%，单处面积＞0.5m²或最大深度＞25mm | / | /
双曲拱桥 | 下部 | 桥墩 | 钢筋锈蚀 | 5 | 6 | 完好 | / | 有锈蚀现象 | / | 钢筋锈蚀，混凝土表面有沿主筋方向的裂缝或混凝土表面有锈迹 | / | 大量主筋锈蚀，混凝土表面保护层剥落，钢筋裸露，甚至出现主筋锈断现象 | / | 钢筋严重锈蚀，主筋锈断，混凝土表面严重开裂，出现严重滑动或倾斜等现象 | /
双曲拱桥 | 下部 | 桥墩 | 混凝土碳化、腐蚀 | 4 | 6 | 无碳化现象 | / | 有少量碳化或腐蚀现象，且所有碳化深度均小于混凝土保护层厚度 | / | 部分位置出现碳化现象，局部碳化深度大于混凝土保护层厚度，混凝土表面少量胶凝料松散粉化，或构件受强酸性液体或砌体腐蚀，造成混凝土受到腐蚀，或钢筋出现少量锈蚀，或有冻融现象，造成混凝土出现胀裂 | / | 大部分位置碳化，碳化深度大于混凝土保护层厚度，混凝土表面胶凝料大量松散粉化，或构件受强酸性液体或气体腐蚀，造成混凝土腐蚀或钢筋大量锈蚀，或有冻融现象，造成混凝土严重胀裂 | / | / | /
双曲拱桥 | 下部 | 桥墩 | 磨损 | 4 | 6 | 完好 | / | 有磨损现象，个别部位表面磨耗，粗集料显露 | 累计面积≤构件面积的5% | 较大范围有磨损、缩颈现象，并出现露筋或锈蚀 | 累计面积＞构件面积的5%且≤构件面积的20% | 大范围有磨损、缩颈现象，混凝土剥落，大范围出现露筋现象，裸露钢筋锈蚀 | 累计面积＞构件面积的20% | / | /
双曲拱桥 | 下部 | 桥墩 | 圬工砌体缺陷 | 4 | 6 | 完好 | / | 砌体局部出现灰缝脱落现象，或砌体局部出现破损、剥落等现象 | 灰缝脱落累计长度≤构件截面长度的10%，或破损、剥落累计面积≤构件面积的3% | 砌体大范围出现灰缝脱落现象，或砌体较大范围出现破损、剥落。局部变形等现象 | 灰缝脱落累计长度＞构件截面长度的10%，或破损、剥落、局部变形等累计面积＞构件面积的3%且≤构件面积的10% | 砌体大范围出现破损、剥落、松动、变形等现象 | 破损、剥落、松动、变形等累计面积＞构件面积的10% | / | /
双曲拱桥 | 下部 | 桥墩 | 位移 | 5 | 6 | 完好 | / | / | / | 桥墩出现轻微下沉、倾斜滑动等，发展缓慢或趋向稳定 | / | 桥墩出现滑动、下沉、倾斜，变形小于或等于规范值 | / | 桥墩不稳定，出现严重滑动、下沉、位移、倾斜现象，造成结构和桥面变形过大，变形大于规范值或不能正常行车 | /
双曲拱桥 | 下部 | 桥墩 | 裂缝 | 5 | 6 | 完好，无裂缝 | / | 网状裂缝：局部网状裂缝；墩身的水平裂缝：较少裂缝，缝宽未超限；竖向裂缝：较少裂缝，缝宽未超限；不等高的墩盖梁上的竖向裂缝：较少裂缝，缝宽未超限；悬臂桥墩角隅处的裂缝：较少裂缝，缝宽未超限；镶面是突出的裂缝：局部开裂 | 网状裂缝：累计面积≤构件面积的20%，单处面积≤1.0m²；墩身的水平裂缝：缝长≤墩身直径或墩身宽度的1/8；竖向裂缝：缝长≤截面尺寸的1/3；悬臂桥墩角隅处的裂缝：缝长≤截面尺寸的1/3；镶面石突出的裂缝：累计面积≤构件面积的10%，单处面积≤0.5m² | 网状裂缝：局部网状裂缝；从基础向上发展至墩身的裂缝：较多裂缝，缝宽未超限；墩身的水平裂缝：较多裂缝，缝宽未超限；墩身的剪切破坏：较多裂缝，缝宽未超限；不等高的墩盖梁上的竖向裂缝：较多裂缝，缝宽未超限；悬臂桥墩角隅处的裂缝：较多裂缝，缝宽未超限；镶面石突出的裂缝：局部开裂，少量裂缝宽度超限 | 网状裂缝：累计面积＞构件表面积的20%，单处面积＞1.0m²；从基础向上发展至墩身的裂缝：缝长≤截面尺寸的1/3，间距≥50cm；墩身的水平裂缝：缝长＞墩身直径或墩身宽度的1/8且≤墩身直径或墩身宽度的1/2；墩身的剪切破坏：缝长≤截面尺寸的1/3；竖向裂缝：缝长＞截面尺寸的1/5且≤截面尺寸的1/3间距≥截面尺寸的2/3；悬臂桥墩角隅处的裂缝：缝长＞截面尺寸的1/3缺≤截面尺寸的1/2；镶面石突出的裂缝：累计面积＞构件面积的10%且≤构件面积的20%，单处面积≤1.0m² | 从基础向上发展至墩身的裂缝：存在大量裂缝，缝宽大多超限；墩身的水平裂缝：存在大量裂缝，缝宽大多超限；墩身的剪切破坏：缝宽超限；竖向裂缝：存在大量裂缝，缝宽大多超限；悬臂桥墩角隅处的裂缝：缝宽超限；不等高的墩盖梁上的竖向裂缝：存在大量裂缝，缝宽大多超限，少部分混凝土出现剥落、露筋；镶面石突出的裂缝：多处开裂，裂缝宽度大多超限 | 从基础向上发展至墩身的裂缝：缝长＞截面尺寸的1/3，间距＜50cm；墩身的水平裂缝：缝长＞墩身直径或墩身宽度的1/2；墩身的剪切破坏：缝长＞截面尺寸的1/3；竖向裂缝：缝长＞截面尺寸的1/3，间距＜30cm；悬臂桥墩角隅处的裂缝：缝长＞截面尺寸的1/2；不等高的墩盖梁上的竖向裂缝：缝长＞截面尺寸的2/3；镶面石突出的裂缝：累计面积＞构件面积的20% | 桥墩出现结构性裂缝，缝宽超限，裂缝有开合现象，桥墩变形失稳 | /
双曲拱桥 | 下部 | 桥墩(盖梁、系梁) | 蜂窝、麻面 | 3 | 6 | 完好 | / | 轻微蜂窝、麻面 | 累计面积≤构件面积的20%，单处面积≤1.0m² | 较多蜂窝、麻面 | 累计面积＞构件面积的20%，单处面积大于1.0m² | / | / | / | /
双曲拱桥 | 下部 | 桥墩(盖梁、系梁) | 剥落、露筋 | 4 | 6 | 完好 | / | 局部混凝土剥落、露筋 | 累计面积≤构件面积的3%，单处面积≤0.5m² | 较大范围混凝土剥落、露筋 | 累计面积＞构件面积的3%且≤构件面积的10%，单处面积≤1.0m² | 大范围混凝土剥落、露筋 | 累计面积＞构件面积的10%，单处面积＞1.0m² | / | /
双曲拱桥 | 下部 | 桥墩(盖梁、系梁) | 空洞、孔洞 | 4 | 6 | 完好 | / | 局部空洞、孔洞 | 累计面积≤构件面积的3%，单处面积≤0.5m² | 较大范围空洞、孔洞 | 累计面积＞构件面积的3%且≤构件面积的10%，单处面积≤0.5m²或最大深度≤25mm | 大范围空洞、孔洞 | 累计面积＞构件面积的10%，单处面积＞0.5m²或最大深度＞25mm | / | /
双曲拱桥 | 下部 | 桥墩(盖梁、系梁) | 钢筋锈蚀 | 5 | 6 | 完好 | / | 有锈蚀现象 | / | 钢筋锈蚀，混凝土表面有沿主筋方向的裂缝或混凝土表面有锈迹 | / | 大量主筋锈蚀，混凝土表面保护层剥落，钢筋裸露，甚至出现主筋锈断现象 | / | 钢筋严重锈蚀，主筋锈断，混凝土表面严重开裂，出现严重滑动或倾斜等现象 | /
双曲拱桥 | 下部 | 桥墩(盖梁、系梁) | 混凝土碳化、腐蚀 | 4 | 6 | 无碳化现象 | / | 有少量碳化或腐蚀现象，且所有碳化深度均小于混凝土保护层厚度 | / | 部分位置出现碳化现象，局部碳化深度大于混凝土保护层厚度，混凝土表面少量胶凝料松散粉化，或构件受强酸性液体或砌体腐蚀，造成混凝土受到腐蚀，或钢筋出现少量锈蚀，或有冻融现象，造成混凝土出现胀裂 | / | 大部分位置碳化，碳化深度大于混凝土保护层厚度，混凝土表面胶凝料大量松散粉化，或构件受强酸性液体或气体腐蚀，造成混凝土腐蚀或钢筋大量锈蚀，或有冻融现象，造成混凝土严重胀裂 | / | / | /
双曲拱桥 | 下部 | 桥墩(盖梁、系梁) | 裂缝 | 4 | 6 | 完好，无裂缝 | / | 网状裂缝：局部网状开裂：墩帽顶面水平裂缝：少量裂缝，缝宽未超限；由支承垫石从下向上发展的裂缝：缝宽未超限；盖梁自上而下的垂直裂缝：缝宽未超限 | 网状裂缝：累计面积≤构件面积的20%，单处面积≤1.0m²；墩帽顶面水平裂缝：缝长≤截面尺寸的1/3；有支承垫石从下向上发展的裂缝：缝长≤截面尺寸的1/3；盖梁自上而下的垂直裂缝：缝长≤截面尺寸的1/5，间距＞80cm | 网状裂缝：局部网裂；墩帽顶面水平裂缝：缝宽未超限；由支承垫石从下向上发展的裂缝：缝宽未超限；盖梁自上而下的垂直裂缝：缝宽未超限 | 网状裂缝：累计面积＞构件面积的20%，单处面积＞1.0m²；墩帽顶面水平裂缝：缝长＞截面尺寸的1/3且≤截面尺寸的2/3，间距≥20cm；由支承垫石从下向上发展的裂缝：缝长＞截面尺寸的1/3且≤截面尺寸的2/3；盖梁自上而下的垂直裂缝：缝长＞截面尺寸的1/5且≤截面尺寸的1/3，间距≥50cm | 墩帽顶面水平裂缝：存在大量裂缝，缝宽超限；由支承垫石从下向上发展的裂缝：存在大量裂缝，缝宽超限；盖梁自上而下的垂直裂缝：裂缝贯通，缝宽超限 | 墩帽顶面水平裂缝：缝长＞截面尺寸的2/3，间距＜20cm；有支承垫石从下向上发展的裂缝：缝长＞截面尺寸的2/3；盖梁自上而下的垂直裂缝：缝长＞1/3截面尺寸，间距＜50cm | / | /
双曲拱桥 | 下部 | 桥台 | 剥落 | 4 | 7 | 完好 | / | 局部混凝土剥落 | 累计面积≤构件面积的5%，单处面积≤0.5m² | 较大范围混凝土剥落 | 累计面积＞构件面积的5%且≤构件面积的20%，单处面积≤1.0m² | 大范围混凝土剥落 | 累计面积＞构件面积的20%，单处面积＞1.0m² | / | /
双曲拱桥 | 下部 | 桥台 | 空洞、孔洞 | 4 | 7 | 完好 | / | 局部空洞、孔洞 | 累计面积≤构件面积的5%，单处面积≤0.5m² | 较大范围空洞、孔洞 | 累计面积＞构件面积的5%且≤构件面积的20%，单处面积≤1.0m²或深度≤25mm | 大范围空洞、孔洞 | 累计面积＞构件面积的20%，单处面积＞1.0m²或深度＞25mm | / | /
双曲拱桥 | 下部 | 桥台 | 磨损 | 3 | 7 | 完好 | / | 出现磨损，个别部位表面缺陷，粗集料显露 | 累计面积≤构件面积的10% | 大范围有磨损，粗集料显露 | 累计面积＞构件面积的10% | / | / | / | /
双曲拱桥 | 下部 | 桥台 | 混凝土碳化、腐蚀 | 3 | 7 | 完好 | / | 有局部碳化或腐蚀现象，且所有碳化深度均小于混凝土保护层厚度 | / | 大部分出现碳化或腐蚀现象，局部碳化深度大于混凝土保护层厚度，混凝土表面少量胶凝料松散粉化 | / | / | / | / | /
双曲拱桥 | 下部 | 桥台 | 圬工砌体缺陷 | 4 | 7 | 完好 | / | 砌体局部出现灰缝脱落现象，或砌体局部出现破损、剥落等现象 | 灰缝脱落累计长度≤构件截面长度的10%，或破损、剥落累计面积＜构件面积的3% | 砌体大范围出现灰缝脱落现象，或砌体较大范围出现破损、剥落、局部变形等现象 | 灰缝脱落累计长度＞构件截面长度的10%，或破损、剥落、局部变形等累计面积＞构件面积的3%且≤构件面积的10% | 砌体大范围出现破损、剥落、松动、变形等现象 | 破损、剥落、松动、变形等现象累计面积＞构件面积的10% | / | /
双曲拱桥 | 下部 | 桥台 | 桥头跳车 | 4 | 7 | 完好 | / | 台背路面轻微沉降，有轻度跳车现象 | 沉降值≤2cm | 台背路面沉降较大，桥头跳车明显 | 沉降值＞2cm且≤5cm | 台背路面明显沉降，桥头跳车严重 | 沉降值＞5cm | / | /
双曲拱桥 | 下部 | 桥台 | 台背排水状况 | 4 | 7 | 完好 | / | 台背排水不良，造成桥台被渗水污染 | / | 台背填土排水不畅，填土出现膨胀或冻胀现象，造成挤压隆起，变形发展较快 | / | 台背填土排水不畅，填土出现膨胀或冻胀现象，造成台身、翼墙等构件出现大面积鼓肚或砌体松动，甚至出现严重变形 | / | / | /
双曲拱桥 | 下部 | 桥台 | 位移 | 5 | 7 | 完好 | / | / | / | 出现轻微下沉、倾斜滑动，发展缓慢或趋向稳定 | / | 桥台出现滑动、下沉、倾斜、冻拨等，台背填土有沉降裂缝或挤压隆起，变形发展较快，变形小于或等于规范值 | / | 桥台不稳定，出现严重滑动、下沉、位移、倾斜、冻拨等，造成结构和桥面变形过大，变形大于规范值或不能正常行车 | /
双曲拱桥 | 下部 | 桥台 | 裂缝 | 5 | 7 | 完好、无裂缝 | / | 网状裂缝：局部网状开裂；从基础向上发展至台身的裂缝：缝宽未超限；台身水平裂缝：缝宽未超限；竖向裂缝：缝宽未超限；翼墙和前墙断裂的裂缝：出现开裂，缝宽未超限；镶面石突出的裂缝：局部开裂 | 网状裂缝：累计面积≤构件面积的20%，单处面积≤1.0m²；从基础向上发展至台身的裂缝：缝长≤截面尺寸1/5；台身的水平裂缝：缝长≤台身宽的1/8；竖向裂缝：缝长≤截面尺寸的1/3；翼墙和前墙断裂的裂缝：缝长≤截面尺寸的1/3；镶面石突出的裂缝：累计面积≤构件面积的10%，单处面积≤0.5m² | 网状裂缝：局部网状裂缝；从基础向上发展至台身的裂缝：缝宽未超限；台身的水平裂缝：缝宽未超限；竖向裂缝：缝宽未超限；翼墙和前墙断裂的裂缝：出现开裂，缝宽超限；镶面石突出的裂缝：局部开裂 | 网状裂缝：累计面积＞构件面积的20%，单处面积＞1.0m²；从基础向上发展至台身的裂缝：缝长＞截面尺寸的1/5且≤截面尺寸的1/3，间距≥20cm；台身的水平裂缝：缝长＞台身宽的1/8且≤台身宽的1/2；竖向裂缝：缝长＞截面尺寸的1/3且≤截面尺寸的1/2，间距≥20cm；翼墙和前墙断裂的裂缝：缝长＞截面尺寸的1/3且截面尺寸的2/3；镶面石突出的裂缝：累计面积＞构件面积的10%，单处面积＞1.0m² | 从基础向上发展至台身的裂缝：重点部位缝宽超限；台身的水平裂缝：重点部位缝宽超限；竖向裂缝：重点部位缝宽超限；翼墙和前墙断裂的裂缝：出现开裂，缝宽超限 | 从基础向上发展至台身的裂缝：缝长＞截面尺寸的1/3，间距＜20cm；台身的水平裂缝：缝长＞台身宽的1/2；竖向裂缝：缝长＞截面尺寸的1/2，间距＜20cm；翼墙和前墙断裂的裂缝：缝长＞截面尺寸的2/3，缝宽＞1.0mm | 桥台出现结构性裂缝，桥台变形失稳 | 缝宽＞1.0mm，缝长＞台身的2/3
双曲拱桥 | 下部 | 桥台(台帽) | 破损 | 4 | 7 | 完好 | / | 局部混凝土剥落、磨损等 | 累计面积≤构件面积的10%，单处面积≤0.5m² | 较大范围混凝土剥落、磨损等 | 累计面积＞构件面积的10%且≤构件面积的20%，单处面积≤1.0m² | 大范围混凝土剥落、磨损等 | 累计面积＞构件面积的20%，单处面积＞1.0m² | / | /
双曲拱桥 | 下部 | 桥台(台帽) | 混凝土碳化、腐蚀 | 3 | 7 | 无碳化现象 | / | 有局部碳化或腐蚀现象，且所有碳化深度均小于混凝土保护层厚度 | / | 大部分出现碳化或腐蚀现象，局部碳化深度大于混凝土保护层厚度，混凝土表面少量胶凝料松散粉化 | / | / | / | / | /
双曲拱桥 | 下部 | 桥台(台帽) | 裂缝 | 4 | 7 | 完好、无裂缝 | / | 由支承垫石从下向上发展的裂缝：缝宽未超限；台帽自上而下的垂直裂缝：缝宽未超限 | 由支承垫石从下向上发展的裂缝：缝长≤截面尺寸的2/3；台帽自上而下的垂直裂缝：缝长≤截面尺寸的2/3，间距≥20cm | 由支承垫石从下向上发展的裂缝：缝宽超限；台帽自上而下的垂直裂缝：缝宽超限 | 由支承垫石从下向上发展的裂缝：缝长＞截面尺寸的2/3；台帽自上而下的垂直裂缝：缝宽＞限值且≤1.0mm，缝长＞截面尺寸的2/3，间距＜20cm | 台帽自上而下的垂直裂缝：缝宽超限 | 台帽自上而下的垂直裂缝：缝宽＞1.0mm，缝长＞截面尺寸的2/3，间距＜20cm | / | /
双曲拱桥 | 下部 | 桥台(台帽) | 空洞、孔洞 | 4 | 7 | 完好 | / | 局部空洞、孔洞 | 累计面积≤构件面积的5%，单处面积≤0.5m² | 较大范围空洞、孔洞 | 累计面积＞构件面积的5%且≤构件面积的20%，单处面积≤1.0m²或深度≤25mm | 大范围空洞、孔洞 | 累计面积＞构件面积的20%，单处面积＞1.0m²或深度＞25mm | / | /
双曲拱桥 | 下部 | 墩台基础 | 冲刷、掏空 | 5 | 8 | 完好 | / | 基础无冲蚀现象，表面长有青苔、杂草 | / | 基础有局部冲蚀现象，部分外露，但未露出基底 | 基础冲空面积≤10% | 浅基被冲空，露出底面，冲刷深度大于设计值 | 基础冲空面积＞10%且≤20% | 冲刷深度大于设计值，地基失效，承载力降低，或桥台岸坡滑移或基础无法修复 | 基础冲空面积＞20%
双曲拱桥 | 下部 | 墩台基础 | 剥落、露筋 | 5 | 8 | 完好 | / | 承台出现少量剥落、露筋、锈蚀现象，或基础少量混凝土剥落 | 累计面积≤构件面积的3%，单处面积≤0.25m² | 承台较大范围出现剥落、露筋、锈蚀现象，或基础小范围出现剥落、露筋、锈蚀现象 | 剥落、露筋累计面积＞构件面积的3%且≤构件面积的10%，单处面积＞0.25m²且≤1.0m² | 承台大范围出现严重剥落、露筋、锈蚀现象且混凝土出现严重锈蚀裂缝，或基础较大范围出现剥落、露筋，主筋严重锈蚀 | 剥落、露筋累计面积＞构件面积的10%且≤构件面积的20%，单处面积＞1.0m² | 基础大量剥落、露筋且主筋有锈断现象，基础失稳 | 基础剥落、露筋累计面积＞构件面积的20%，单处面积＞1.0m²
双曲拱桥 | 下部 | 墩台基础 | 冲蚀 | 4 | 8 | 完好 | / | 基础或承台有轻微磨损、腐蚀现象，个别部位表面磨耗，粗骨料显露 | 累计面积≤构件面积的3% | 基础或承台大范围被侵蚀，有磨损、缩颈、露筋或者环状冻裂现象；或桩基顶面出现较大空洞 | 剥落、露筋累计面积＞构件面积的3%且≤构件面积的10% | 混凝土腐蚀或钢筋大量锈蚀并有锈断现象；或有严重冻融现象，造成大面积混凝土胀裂 | 累计面积＞构件面积的10% | / | /
双曲拱桥 | 下部 | 墩台基础 | 河底铺砌损坏 | 4 | 8 | 河底铺砌完好，无冲刷现象 | / | 河底铺砌局部轻微冲刷或损坏 | / | 河底铺砌冲刷较重或损坏严重 | / | 河底铺砌出现严重冲刷掏空或损坏 | / | / | /
双曲拱桥 | 下部 | 墩台基础 | 沉降 | 5 | 8 | 完好 | / | / | / | 出现轻微的下沉，发展缓慢或下沉趋于稳定 | / | 出现下沉现象，沉降量小于或等于规范值 | / | 基础不稳定，下沉现象严重，沉降量大于规范值，造成上部结构和桥面系变形过大 | /
双曲拱桥 | 下部 | 墩台基础 | 滑移和倾斜 | 5 | 8 | 完好 | / | / | / | 出现滑移或倾斜，导致支座和墩台支承面轻微损坏，或导致伸缩缝装置破坏、接缝减小、伸缩机能受损，但发展缓慢或下沉趋于稳定 | / | 基础出现滑移或倾斜，导致支座和墩台支承面被严重破坏，或导致伸缩装置破坏、接缝减少、伸缩机能完全丧失，或滑移量过大，梁端与胸墙紧贴 | / | 滑移量过大导致前墙破坏或局部破碎、压曲，或基础不稳定，滑移或倾斜现象严重，或导致梁体从支承面上滑落 | /
双曲拱桥 | 下部 | 墩台基础 | 裂缝 | 5 | 8 | 完好 | / | 结构应力异常，出现剪切裂缝，缝宽未超限 | 缝长≤截面尺寸的1/3 | 结构应力异常，出现剪切裂缝，缝宽未超限 | 缝长＞截面尺寸的1/3且≤截面尺寸的1/2 | 结构应力异常，出现剪切裂缝或混凝土出现碎裂 | 缝宽＞限值且≤1.0mm，缝长＞截面尺寸的1/2 | 结构应力异常，出现剪切裂缝，裂缝贯通，基础处于失稳状态，或基础出现结构性裂缝甚至断裂 | 缝宽＞1.0mm，缝长＞截面尺寸的1/2
双曲拱桥 | 下部 | 河床 | 堵塞 | 4 | 9 | 完好 | / | 局部有漂流物，堵塞河道 | / | 多处有漂流物堵塞河道 | / | 河道被完全堵塞 | / | / | /
双曲拱桥 | 下部 | 河床 | 冲刷 | 4 | 9 | 河床稳定，无冲蚀现象 | / | 局部轻微冲刷 | / | 冲刷较重，墩台有掏空现象，防护体损坏严重 | / | 河床压缩，出现严重冲刷掏空，危机桥梁安全 | / | / | /
双曲拱桥 | 下部 | 河床 | 河床变迁 | 4 | 9 | 完好 | / | 局部轻微淤积 | / | 河床淤泥严重，河床扩宽有变迁趋势 | / | 已出现变迁、扩宽现象，并有发展趋势 | / | / | /
双曲拱桥 | 下部 | 调治构造物 | 损坏 | 4 | 10 | 完好 | / | 构造物局部断裂，砌体松动、鼓肚、凹陷或灰浆脱落 | / | 表面出现大面积损坏或坡脚局部损坏 | / | 需要设置但没有设置调治构造物者 | / | / | /
双曲拱桥 | 下部 | 调治构造物 | 冲刷、变形 | 4 | 10 | 完好 | / | 边坡局部下滑，基础局部冲空 | / | 边坡大面积下滑，构造物出现下沉、倾斜，局部坍塌 | / | 构造物出现下沉、倾斜、坍塌，基础冲蚀严重 | / | / | /
双曲拱桥 | 桥面 | 沥青混凝土桥面铺装 | 变形（车辙、拥包、高低不平等） | 4 | 11 | 完好 | / | 局部出现波浪拥包；或局部有高低不平的现象；或局部出现车辙，深度较浅 | 波浪拥包面积≤10%，波峰波谷高差≤25mm；高低差≤25mm；铺装层出现车辙的面积≤10%，深度≤25mm | 多处出现波浪拥包；或多处有高低不平的现象；或较大面积出现车辙，深度较浅 | 波浪拥包面积＞10%且≤20%，波峰波谷高差≤25mm；高低差≤25mm；铺装层出现车辙的面积＞10%且≤20%，深度≤25mm | 大面积出现波浪拥包；或普遍有高低不平的现象；或大面积出现车辙，深度较深 | 波浪拥包面积＞20%，波峰波谷高差＞25mm；高低差＞25mm；铺装层出现车辙的面积＞20%，深度＞25mm | / | /
双曲拱桥 | 桥面 | 沥青混凝土桥面铺装 | 泛油 | 4 | 11 | 完好 | / | 局部出现泛油 | 面积≤10% | 多处出现泛油 | 面积＞10%且≤20% | 大面积出现泛油、磨光 | 面积＞20% | / | /
双曲拱桥 | 桥面 | 沥青混凝土桥面铺装 | 破损 | 4 | 11 | 完好 | / | 面层局部松散、露骨或局部浅坑槽 | 松散、露骨累计面积≤10%或坑槽深度≤25mm，累计面积≤3%，单处面积≤0.5m² | 多处松散、露骨或多处出现坑槽 | 松散、露骨累计面积＞10%且≤20%或坑槽深度≤25mm，累计面积大于3%且≤10%，单处面积＞0.5m²且≤1.0m² | 大部分松散、露骨或大部分有坑槽 | 松散、露骨累计面积＞20%或坑槽深度＞25mm，累计面积＞10%，单处面积＞1.0m² | / | /
双曲拱桥 | 桥面 | 沥青混凝土桥面铺装 | 裂缝 | 4 | 11 | 完好 | / | 局部龟裂，裂缝区无变形、无散落或局部块裂，裂缝区无散落或有纵横裂缝，裂缝壁无散落，无支缝 | 龟裂缝宽≤2.0mm，部分裂缝块度≤5.0m或块裂缝宽≤3.0mm，大部分裂缝块度＞1.0m或纵横裂缝缝长≤1.0m，缝宽≤3.0mm | 局部龟裂，状态明显，裂缝区有轻度散落或变形或局部块裂，裂缝区有散落或有纵横裂缝，裂缝壁有散落，有支缝 | 龟裂＞2.0mm且≤5.0mm，部分裂缝块度≤2.0m或块裂缝宽＞3.0mm，大部分裂缝块度＞0.5m且≤1.0m或纵横裂缝缝长＞1.0m且≤2.0m，缝宽＞3.0mm | 多处龟裂，特征显著，裂缝区变形明显、散落严重或多处块裂，裂缝区散落严重或有纵横通缝，裂缝壁散落，支缝严重 | 龟裂缝宽＞5.0mm，大部分裂缝块度≤2.0m或块裂缝宽＞3.0mm，大部分裂缝块度≤0.5m或纵横裂缝缝长＞2.0m，缝宽＞3.0mm | / | /
双曲拱桥 | 桥面 | 水泥混凝土桥面铺装 | 磨光、脱皮、露骨 | 4 | 11 | 完好 | / | 局部出现磨光、脱皮、露骨 | 面积≤10% | 多处出现磨光、脱皮、露骨 | 面积＞10%且≤20% | 大面积出现磨光、脱皮、露骨 | 面积＞20% | / | /
双曲拱桥 | 桥面 | 水泥混凝土桥面铺装 | 错台 | 4 | 11 | 完好 | / | 局部接缝两侧出现高差现象 | 高差≤10mm | 多处接缝两侧出现高差现象 | 高差＞10mm | 绝大多数接缝两侧出现高差现象 | 高差＞10mm | / | /
双曲拱桥 | 桥面 | 水泥混凝土桥面铺装 | 坑洞 | 4 | 11 | 完好 | / | 局部出现坑洞 | 深度≤1cm，直径≤3cm，或累计面积≤3% | 多处坑洞 | 深度＞1cm，直径＞3cm，或累计面积＞3%且≤10% | 大部分有坑洞 | 深度＞1cm，直径＞3cm，或累计面积＞10% | / | /
双曲拱桥 | 桥面 | 水泥混凝土桥面铺装 | 剥落 | 4 | 11 | 完好 | / | 局部接缝处出现浅层边角剥落，局部出现层状剥落 | 层状剥落累计面积≤10% | 多处接缝处出现中、深层边角剥落，局部出现层状剥落 | 层状剥落累计面积＞10%且≤20% | 大部分接缝处出现深层边角剥落，局部出现层状剥落 | 层状剥落累计面积＞20% | / | /
双曲拱桥 | 桥面 | 水泥混凝土桥面铺装 | 拱起 | 4 | 11 | 完好 | / | 接缝两侧出现轻微抬高 | 接缝拱起条数≤总数的10% | 接缝两侧出现较大抬高 | 接缝拱起条数＞总数的10%且≤总数的20% | 接缝两侧出现明显抬高 | 接缝拱起条数＞总数的20% | / | /
双曲拱桥 | 桥面 | 水泥混凝土桥面铺装 | 接缝料损坏 | 4 | 11 | 完成 | / | 接缝处填料老化、漏水，但尚未出现剥落、脱空，或被杂物填塞现象 | 填料老化、漏水≤整条缝的10% | 接缝处填料老化、漏水，部分填料脱空，或被杂物填塞 | 填料老化、漏水＞整条缝的10%且整条缝的20%，或脱空、填塞长度≤接缝长的1/3 | 接缝处填料老化、漏水，多处填料脱空，或被杂物填塞 | 填料老化、漏水＞整条缝20%，或脱空、填塞长度＞接缝长的1/3 | / | /
双曲拱桥 | 桥面 | 水泥混凝土桥面铺装 | 裂缝（板角断裂、破碎板） | 4 | 11 | 完好 | / | 局部存在横向裂缝、纵向裂缝或斜裂缝，但未贯通或板角处裂缝与纵横接缝相交或局部出现破损板，但未发生松动、沉陷等病害 | 裂缝缝宽＜3mm或交点距角点≤板块边长，裂缝缝宽＜3mm或每块板北分为2～3块 | 多数存在横向裂缝、纵向裂缝或斜裂缝，边缘有碎裂或板角处裂缝与纵横向接缝相交，边缘存在碎裂或出现较多破碎板，板块伴有松动、沉陷、唧泥等现象 | 裂缝缝宽≥3mm且≤10mm或交点距角点≤1/2板块边长，裂缝缝宽≥3mm且≤10mm或每块板被分为3～4块 | 大部分存在横向裂缝、纵向裂缝或斜裂缝，边缘有碎裂，并伴有错台出现或板角处裂缝与纵横向接缝相交，断角有松动或出现大量破碎板，板块伴有松动、沉陷、唧泥等现象 | 裂缝缝宽＞10mm或交点距角点≤1/2板块边长，缝宽＞10mm或每块板被分成4块以上 | / | /
双曲拱桥 | 桥面 | 伸缩缝装置 | 凹凸不平 | 4 | 12 | 完好 | / | 略有凹凸不平 | 差值≤1cm | 有明显凹凸不平 | 差值＞1cm且≤3cm | 严重凹凸不平 | 差值＞3cm | / | /
双曲拱桥 | 桥面 | 伸缩缝装置 | 锚固区缺陷 | 4 | 12 | 完好 | / | 锚固构件松动，或锚固螺栓松脱或混凝土轻微损坏，出现裂缝、剥落现象 | 数量≤10%或面积≤10% | 锚固构件松动，或锚固螺栓松脱但功能尚存或混凝土局部损坏 | 数量＞10%且≤20%或面积＞10%且≤20% | 锚固构件松动，或锚固螺栓松脱基本失效或混凝土大面积破损 | 数量＞20%或面积＞20% | / | /
双曲拱桥 | 桥面 | 伸缩缝装置 | 破损 | 4 | 12 | 完好 | / | 锚固构件松动、缺失，或焊缝开裂或橡胶条轻微损坏、老化或排水管发生轻微破损，但不影响功能 | 数量≤10%或面积≤20% | 锚固构件松动、缺失，或焊缝开焊，造成钢板破损或橡胶条老化、剥离或焊接处大部分出现裂缝，但未断裂或防水材料老化伴有局部脱落现象，或排水管破损、堵塞，尚能维持功能 | 数量＞10%且≤20%或面积＞20% | 严重老化，锚固构件松动、缺失、或焊缝开焊，造成钢板破损失效或焊接处出现剪断现象，或钢板其他部位出现剪断现象，或橡胶条完全剥离或脱落或防水材料老化，完全脱落，或排水管完全堵塞失效 | 数量＞20% | / | /
双曲拱桥 | 桥面 | 伸缩缝装置 | 失效 | 4 | 12 | 完好 | / | 上层槽口堵塞、卡死等原因，造成伸缩缝伸缩异常，车辆行驶时出现冲击和噪声 | / | 上层槽口堵塞、卡死等原因，造成伸缩缝不能自由变形，伸缩异常现象严重，伸缩缝出现明显损坏 | / | 伸缩缝异常导致失效 | / | / | /
双曲拱桥 | 桥面 | 人行道 | 破损 | 4 | 13 | 完好 | / | 出现少量坑槽、孔洞、裂缝、剥落、松动等现象 | 面积≤10% | 出现较多坑槽、孔洞、裂缝、剥落、松动等现象 | 面积＞10%且≤20% | 出现大量坑槽、孔洞、裂缝、剥落、松动等现象 | 面积＞20% | / | /
双曲拱桥 | 桥面 | 人行道 | 缺失 | 4 | 13 | 完好 | / | 人行道出现少量缺失现象 | 面积≤3% | 人行道出现较大面积缺损 | 面积＞3%且≤10% | 人行道出现大面积缺损 | 面积＞10% | / | /
双曲拱桥 | 桥面 | 护栏、栏杆 | 撞坏、缺失 | 4 | 14 | 完好 | / | 局部受到车辆冲撞，不影响功能，或构件脱落、缺失 | 损坏长度≤3% | 多处出现车辆冲撞引起的损坏，不影响功能，或构件脱落、缺失 | 损坏长度＞3%且≤10% | 收到车辆冲撞，失去效用，或构件脱落、缺失 | 损坏长度＞10% | / | /
双曲拱桥 | 桥面 | 护栏、栏杆 | 破损 | 4 | 14 | 完好 | / | 个别构件出现蜂窝麻面、剥落、锈蚀、裂缝、变形错位等现象 | 面积≤10% | 较多构件出现蜂窝麻面、剥落、露筋、锈蚀、裂缝、变形错位等现象 | 面积＞10%且≤20% | 大量构件出现剥落、露筋、锈蚀、裂缝、变形错位等现象 | 面积＞20% | / | /
双曲拱桥 | 桥面 | 防排水系统 | 排水不畅 | 4 | 15 | 完好 | / | 局部排水不畅，桥下出现漏水现象，或桥台支承面、翼墙面等平面受到污水污染 | / | 桥下多处出现漏水现象，或桥台支承面、翼墙面、前墙面等平面受到污水污染，支座锈蚀，或桥台后填料排水不畅，造成路堤轻微沉降 | / | 桥下普遍出现漏水现象，或桥台支承面、翼墙面、前墙面等平面被污水严重污染，支座严重锈蚀，或桥台后填料排水不畅，造成路堤明显沉降 | / | / | /
双曲拱桥 | 桥面 | 防排水系统 | 泄水管、引水槽缺陷 | 3 | 15 | 完好 | / | 较少泄水管、引水槽、排水孔出现堵塞，或排水设施构件破损、缺件、管体脱落、漏留泄水管 | 数量≤5% | 较多泄水管、引水槽、排水孔出现堵塞，或排水设施构件破损、缺件、管体脱落、漏留泄水管 | 数量＞5% | / | / | / | /
双曲拱桥 | 桥面 | 照明、标志 | 污损或损坏 | 4 | 16 | 完好 | / | 个别设施松动、锈蚀、损坏，或出现污损标志不清现象 | / | 多处设施松动、锈蚀、损坏，或出现污损标志不清现象 | / | 大部分设施松动、锈蚀、损坏，危及行车安全 | / | / | /
双曲拱桥 | 桥面 | 照明、标志 | 照明设施缺失 | 4 | 16 | 完好 | / | 少量照明设施缺失 | 面积≤10% | 较多照明设施缺失 | 面积＞10%且≤20% | 大量照明设施缺失，危及行车安全 | / | / | /
双曲拱桥 | 桥面 | 照明、标志 | 标志脱落、缺失 | 3 | 16 | 完好 | / | 个别标志脱落、缺失，或需要标志的位置没有相应标志 | / | 多处标志脱落、缺失，或需要标志的位置没有相应标志 | / | / | / | / | /
刚架拱桥 | 上部 | 刚架拱片以及微弯板 | 跨中挠度 | 5 | 1 | 完好 | / | / | / | 跨中下挠，拱轴线偏离 | 跨中最大挠度≤计算跨役的1/1000 | 下挠较严重，拱轴线偏离 | 跨中最大捷度>计算跨径的1/1000且≤计算跨径的1/800 | 下挠严重，拱圈严重变形、开裂，拱轴线严重偏离，变形随时间发展迅速，影响结构安全 | 跨中最大挠度>计算跨径的1/800
刚架拱桥 | 上部 | 刚架拱片以及微弯板 | 横系梁与拱片联结松动、开裂 | 5 | 1 | 完好 | / | 个别横系梁与拱片联结松动、开裂 | / | 横系梁与拱片联结松动、开裂，个别横系梁出现竖向开裂 | / | 横系梁与拱片联结松动、开裂导致拱片变形、位移大于限值，同时横系梁出现膜落现象 | / | 横系梁与拱片联结严重松动、开裂，拱片出现严重变形、位移，甚至导致桥面严重塌陷或沉降 | /
刚架拱桥 | 上部 | 刚架拱片以及微弯板 | 微弯板穿孔、塌路、露筋 | 5 | 1 | 完好 | / | 微弯板出现极个别露筋、穿孔 | / | 微弯板出现较多露筋、穿孔现象 | / | 微弯板出现大量露筋、穿孔，出现少量塌陷现象 | / | 微弯板严重塌陷，不能正常行车并造成严重安全隐患 | /
刚架拱桥 | 上部 | 刚架拱片以及微弯板 | 裂缝 | 5 | 1 | 完好 | / | 1.竖向裂缝：有少量裂缝，缝宽未超限\\2.微弯板或肋腋板纵向开型：出现开裂，缝宽未超限\\3.横向裂缝：有少量裂缝，缝宽未超限\\4.实腹段、拱腿斜裂缝：有少量裂缝，缝宽未超限 | 1.竖向裂缝：缝长≤截面尺寸的1/3\\2.做弯板或肋腋板纵向开裂：缝长≤截面尺寸的1/8\\3.横向裂缝：缝长≤截面尺寸的1/3\\4.实腹段、拱腿斜裂缝：缝长≤截面尺寸的1/3 | 1.竖向裂缝：较多裂缝，缝宽未超限\\2.微弯板或肋腋板纵向开裂：结合部出现较多纵向裂缝，缝宽未超限\\3.横向裂缝：较多裂缝，缝宽未超限\\4.实腹段、拱腿斜裂缝：较多裂缝，缝宽未超限 | 1.竖向裂缝：缝长>截面尺寸的1/3且≤截面尺寸的1/2,间距≥30cm\\2.微弯板或肋腋板纵向开裂：长度>截面尺寸的1/8且≤截面尺寸的1/3\\3.横向裂缝：缝长>截面尺寸的1/3且≤截面尺寸的2/3,间距≥20cm\\4.实腹段、拱腿斜裂缝：缝长>截面尺寸的1/3且≤截面尺寸的1/2 | 1.竖向裂缝：大量裂缝，缝宽超限\\2.微弯板或肋腋板纵向开裂：接合部出现大量裂缝，缝宽超限\\3.横向裂缝：大量裂缝，缝宽超限值\\4.实腹段、拱腿斜裂缝：缝宽超限值 | 1.竖向裂缝：缝长>截面尺寸的1/2，间距<30cm\\2.微弯板或肋腋板纵向开裂：缝长>截面尺寸的1/3\\3.横向裂缝：缝长>截面尺寸的2/3，间距<20cm\\4.实腹段、拱腿斜裂缝：缝长>截面尺寸的1/2 | 控制截面出现大量结构性裂缝，裂缝大多贯通，且缝宽超限，主梁出现变形 | 缝宽>l.Omm，间距<10cm
刚架拱桥 | 上部 | 刚架拱片以及微弯板 | 拱脚位移 | 5 | 1 | 完好 | / | / | / | 拱脚出现水平、坚向位移和转角，位移小于限值 |  | 拱脚不稳定，出现严重错台、位移或转角，造成结构和桥面变形过大，严重影响结构安全
刚架拱桥 | 上部 | 刚架拱片以及微弯板 | 蜂窝、麻面 | 3 | 1 | 完好 | / | 较大面积蜂窝麻面 | 累计面积≤构件面积的50% | 大面积蜂窝麻面 | 累计面积＞构件面积的50% |  |  | / | /
刚架拱桥 | 上部 | 刚架拱片以及微弯板 | 剥落、掉角 | 4 | 1 | 完好 | / | 局部混凝土剥落或掉角 | 累计面积≤构件面积的5%，或单处面积≤0.5m2 | 较大范围混凝土剥落或掉角 | 累计面积＞构件面积的5%且＜构件面积的10%，或单处面积＞0.5m2且＜1.0m2 | 大范围混凝土剥落或掉角 | 累计面积≥构件面积的10%，或单处面积≥1.0m2 | / | /
刚架拱桥 | 上部 | 刚架拱片以及微弯板 | 空洞、孔洞 | 4 | 1 | 完好 | / | 局部混凝土空洞、孔洞 | 累计面积≤构件面积的5%，或单处面积≤0.5m2 | 较大范围混凝土空洞、孔洞 | 累计面积＞构件面积的5%且＜构件面积的10%，或单处面积＞0.5m2且＜1.0m2 | 大范围混凝土空洞、孔洞 | 累计面积≥构件面积的10%，或单处面积≥1.0m2 | / | /
刚架拱桥 | 上部 | 横向联结系 | 混凝土压碎 | 5 | 2 | 完好 | / | 混凝土局部裂缝、剥离、掉角 | / | 混凝土出现酥裂 | / | 混凝土部分压碎，非关键杆件有失稳隐患 | / | 关键部位混凝土压碎或杆件失稳，造成桥面板严重塌陷 | /
刚架拱桥 | 上部 | 横向联结系 | 连接部钢板锈蚀、断裂 | 5 | 2 | 完好 | / | 基本完好，极少量钢板锈蚀，无断裂现象 | / | 较多钢板锈蚀，少部分钢板出现穿孔或断裂 | / | 大量钢板出现锈蚀、断裂，造成主拱变形 | / | 大量钢板严重锈蚀、断裂，造成主拱严重变形并产生破坏，影响结构安全 | /
刚架拱桥 | 上部 | 横向联结系 | 裂缝 | 4 | 2 | 完好 | / | 较少裂缝，缝宽未超限 | 缝长≤截而尺寸的1/3，间距>30cm | 较多裂缝，缝宽未超限 | 缝长≤截面尺寸的1/3且≤截面尺寸的2/3，间距<20cm | 大量裂缝，缝宽超限，部分贯通 | 缝长>截画尺寸的2/3，间距<20cm |  | /
刚架拱桥 | 上部 | 横向联结系 | 变形 | 5 | 2 | 完好 | / | / | / | 轻微变形，变形小于限值 |  | 明显永久变形，变形过大，造成拱片出现裂缝 | / | 明显变形异常，拱片变形过大，产生严重破坏，或者造成桥面板严重塌落 | /
刚架拱桥 | 上部 | 横向联结系 | 蜂窝、麻面 | 3 | 2 | 完好 | / | 较大面积蜂窝麻面 | 累计面积≤构件面积的50% | 大面积蜂窝麻面 | 累计面积＞构件面积的50% | / | / | / | /
刚架拱桥 | 上部 | 横向联结系 | 剥落、掉角 | 4 | 2 | 完好 | / | 局部混凝土剥落或掉角 | 累计面积≤构件面积的5%，或单处面积≤0.5m2 | 较大范围混凝土剥落或掉角 | 累计面积＞构件面积的5%且＜构件面积的10%，或单处面积＞0.5m2且＜1.0m2 | 大范围混凝土剥落或掉角 | 累计面积≥构件面积的10%，或单处面积≥1.0m2 | / | /
刚架拱桥 | 上部 | 横向联结系 | 空洞、孔洞 | 4 | 2 | 完好 | / | 局部混凝土空洞、孔洞 | 累计面积≤构件面积的5%，或单处面积≤0.5m2 | 较大范围混凝土空洞、孔洞 | 累计面积＞构件面积的5%且＜构件面积的10%，或单处面积＞0.5m2且＜1.0m2 | 大范围混凝土空洞、孔洞 | 累计面积≥构件面积的10%，或单处面积≥1.0m2 | / | /
刚架拱桥 | 上部 | 桥面板 | 蜂窝、麻面 | 3 | 3 | 完好，无蜂窝麻面 | / | 较大面积蜂窝麻面 | 累计面积≤构件面积的50% | 大面积蜂窝麻面 | 累计面积＞构件面积的50% |  |  | / | /
刚架拱桥 | 上部 | 桥面板 | 剥落、掉角 | 4 | 3 | 完好，无剥落、掉角 | / | 局部混凝土剥落或掉角 | 累计面积≤构件面积的5%，或单处面积≤0.5m2 | 较大范围混凝土剥落或掉角 | 累计面积＞构件面积的5%且＜构件面积的10%，或单处面积＞0.5m2且＜1.0m2 | 大范围混凝土剥落或掉角 | 累计面积≥构件面积的10%，或单处面积≥1.0m2 | / | /
刚架拱桥 | 上部 | 桥面板 | 空洞、孔洞 | 4 | 3 | 完好，无空洞、孔洞 | / | 局部混凝土空洞、孔洞 | 累计面积≤构件面积的5%，或单处面积≤0.5m2 | 较大范围混凝土空洞、孔洞 | 累计面积＞构件面积的5%且＜构件面积的10%，或单处面积＞0.5m2且＜1.0m2 | 大范围混凝土空洞、孔洞 | 累计面积≥构件面积的10%，或单处面积≥1.0m2 | / | /
刚架拱桥 | 上部 | 桥面板 | 混凝土保护层厚度 | 4 | 3 | 完好 | / | 承重构件混凝土保护层厚度符合要求，对钢筋耐久性有轻度影响 | / | 承重构件混凝土保护层厚度不足，对钢筋耐久性有较大影响，造成钢筋锈蚀 | / | 承重构件混凝土保护层厚度不足，对钢筋耐久性有很大影响，钢筋失去碱性保护，发生交严重锈蚀 | / | / | /
刚架拱桥 | 上部 | 桥面板 | 钢筋锈蚀 | 5 | 3 | 完好 | 承重构件钢筋锈蚀电位水平为0～/200mV，或电阻率＞20000Ω·cm | 承重构件有轻微锈蚀现象 | 承重构件钢筋锈蚀电位水平为/200～/300mV，或电阻率为15000～20000Ω·cm | 承重构件钢筋发生锈蚀，混凝土表面有沿钢筋的裂缝或混凝土表面有锈迹 | 承重构件钢筋锈蚀电位水平为/300～/400mV，或电阻率为10000～15000Ω·cm | 承重构件钢筋锈蚀引起混凝土剥落，钢筋裸露，表面膨胀性锈层显著 | 承重构件钢筋锈蚀电位水平为/400～/500mV，或电阻率为5000～10000Ω·cm | 承重构件大量钢筋锈蚀引起混凝土剥落，部分钢筋屈服或锈断，混凝土表面严重开裂，影响结构安全 | 承重构件钢筋锈蚀电位水平＜/500mV，或电阻率＜5000Ω·cm
刚架拱桥 | 上部 | 桥面板 | 混凝土碳化 | 4 | 3 | 完好 | / | 承重构件有少量碳化现象，且所有碳化深度均小于混凝土保护层厚度 | / | 承重构件的主要受力部位部分位置出现碳化现象，局部碳化深度大于混凝土保护层厚度，混凝土表面少量胶凝料松散粉化 | / | 承重构件的主要受力部位全部测点碳化且碳化深度大于混凝土保护层厚度，混凝土表面凝胶料大量松散粉化 | / | / | /
刚架拱桥 | 上部 | 桥面板 | 混凝土强度 | 5 | 3 | 承重构件混凝土强度出于良好状态 | 承重构件混凝土推定强度均质系数Kbt≥0.95，平均强度均质系数Kbm≥1.00 | 承重构件混凝土强度处于较好状态 | 承重构件混凝土推定强度均质系数0.95＞Kbt≥0.90，平均强度均质系数Kbm≥0.95 | 承重构件混凝土强度处于较差状态，造成承重构件出现缺损现象 | 承重构件混凝土推定强度均质系数0.90＞Kbt≥0.80，平均强度均质系数Kbm≥0.90 | 承重构件混凝土强度处于很差状态，造成承重构件出现较严重缺损或变形现象 | 承重构件混凝土推定强度均质系数0.80＞Kbt≥0.70，平均强度均质系数Kbm≥0.85 | 承重构件混凝土强度处于非常差状态，造成承重构件有严重的变形、位移、失稳等现象，显著影响承载力和行车安全 | 承重构件混凝土推定强度均质系数Kbt＜0.70，平均强度均质系数Kbm＜0.85
刚架拱桥 | 上部 | 桥面板 | 跨中挠度 | 5 | 3 | 完好 | / | 较好，梁体无明显变形 | / | 出现明显下挠，挠度小于限值，或个别构件出现弯曲变形，行车稍感振动或摇晃 | 跨中最大挠度≤计算跨径的1/1000；悬臂端最大挠度≤悬臂长度的1/500 | 出现显著下挠，挠度接近限值，或构件存在明显的永久变形，变形小于或等于规范值，梁板出现较严重病害 | 跨中最大挠度＞计算跨径的1/1000且≤计算跨径的1/600；悬臂端最大挠度＞悬臂长度的1/500且≤悬臂长度的1/300 | 挠度或其他变形大于限值，造成结构出现明显的永久变形，梁板出现严重病害，显著影响承载力和行车安全 | 跨中最大挠度＞计算跨径的1/600；悬臂端最大挠度＞悬臂长度的1/300
刚架拱桥 | 上部 | 桥面板 | 结构变位 | 5 | 3 | 完好 | / | 较好，结构无明显位移 | / | 横向联结件松动，纵向接缝开裂较大 | / | 边梁有横移或外倾现象，行车振动或摇晃明显，有异常音 | / | 构件有严重的横向位移，存在失稳现象，结构振动或摇晃显著 | /
刚架拱桥 | 上部 | 桥面板 | 预应力构件损伤 | 5 | 3 | 完好 | / | 锚头、钢绞线等无明显缺陷 | / | 钢绞线裸露出现极个别断丝现象，或锚头出现开裂等现象，或齿板位置处出现部分裂缝，裂缝未超限 | / | 部分钢绞线断裂或失效，或锚头开裂较严重但未完全失效，或齿板位置处裂缝严重，裂缝超限 | / | 预应力钢绞线大量断裂，预应力损耗严重，或锚头损坏失效，梁板出现严重变形 | /
刚架拱桥 | 上部 | 桥面板 | 简支梁（板）桥、钢架桥裂缝 | 5 | 3 | 完好 | / | 局部出现网状裂缝，或主梁出现少量轻微裂缝，缝宽未超限 | 网状裂缝累计面积≤构件面积的20%，单处面积≤1.0m2，或主梁裂缝缝长≤截面尺寸的1/3 | 出现大面积网状裂缝，或主梁出现较多横向裂缝（钢筋混凝土梁、板），或顺主筋方向出现纵向裂缝，或出现斜裂缝、水平裂缝、竖向裂缝等，缝宽未超限 | 网状裂缝累计面积＞构件面积的20%，单处面积＞1.0m2，或主梁裂缝缝长＞截面尺寸的1/3且≤截面尺寸的2/3 | 主梁控制截面出现较多横向裂缝（钢筋混凝土梁、板），或顺主筋方向出现严重纵向裂缝并伴有钢筋锈蚀等，或出现斜裂缝、水平裂缝、竖向裂缝等，裂缝缝宽超限 | 主梁裂缝缝长＞截面尺寸的2/3，间距＜20cm | 主梁控制截面出现大量结构性裂缝，裂缝大多贯通，且缝宽超限，主梁出现变形 | 主梁裂缝缝宽＞1.0mm，间距≤10cm
刚架拱桥 | 上部 | 桥面板 | 连续梁桥、连续钢构桥、悬臂梁桥和T形钢构桥裂缝 | 5 | 3 | 无裂缝 | / | 局部出现网状裂缝，或主梁出现少量轻微裂缝，缝宽未超限 | 网状裂缝累计面积≤构件面积的20%，单处面积≤1.0m2，或主梁裂缝缝长≤截面尺寸的1/3 | 出现大面积网状裂缝，或主梁出现较多横向裂缝（钢筋混凝土梁、板），或顺主筋方向出现纵向裂缝，或出现斜裂缝、水平裂缝、竖向裂缝等，缝宽未超限 | 网状裂缝累计面积＞构件面积的20%，单处面积＞1.0m2，或主梁裂缝缝长＞截面尺寸的1/3且≤截面尺寸的1/2 | 主梁控制截面出现较多横向裂缝（钢筋混凝土梁、板），或顺主筋方向出现严重纵向裂缝并伴有钢筋锈蚀等，或出现斜裂缝、水平裂缝、竖向裂缝等，裂缝缝宽超限 | 主梁裂缝缝长＞截面尺寸的1/2，间距＜30cm | 主梁控制截面出现大量结构性裂缝，裂缝大多贯通，且缝宽超限，主梁出现变形 | 主梁裂缝缝宽＞1.0mm，间距＜20cm
刚架拱桥 | 下部 | 翼墙、耳墙 | 破损 | 4 | 4 | 完好 | / | 局部混凝土出现空洞、孔洞、剥落，或砖石表面小块脱落 | 累计面积≤构件面积的5%，单处面积小于等于0.5m² | 较大范围混凝土或砖石出现空洞、孔洞、剥落 | 累计面积＞构件面积的5%且≤构件面积的20%,单处面积≤1.0m² | 大范围混凝土或砖石出现空洞、孔洞、剥落 | 累计面积＞构件面积的20% | / | /
刚架拱桥 | 下部 | 翼墙、耳墙 | 位移 | 4 | 4 | 完好 | / | / | / | 存在明显的永久变形，单无明显的外倾、下沉，或出现填料损失，但仍可起到挡土的作用 | / | 有下沉、滑动现象，造成翼墙断裂，外倾失稳，砌体变形，部分倒塌，或填料严重流失，失去挡土功能 | / | / | /
刚架拱桥 | 下部 | 翼墙、耳墙 | 鼓肚、砌体松动 | 4 | 4 | 完好 | / | 局部鼓肚，砌体松动 | / | 大面积鼓肚，砌体松动 | / | 大面积鼓肚，砌体松动，甚至出现严重渗漏 | / | / | /
刚架拱桥 | 下部 | 翼墙、耳墙 | 裂缝 | 4 | 4 | 完好或有轻微网裂 | 网裂总面积≤10% | 较多网裂。出现个别裂缝，缝宽未超限 | 网裂种面积＞10% | 出现多处裂缝，未贯通，缝宽超限，或翼墙或耳墙有断裂，与前墙脱开脱开现象 | / | 出现通缝，裂缝超限，或翼墙或耳墙断裂，与前墙完全脱开 | / | / | /
刚架拱桥 | 下部 | 锥坡、护坡 | 缺陷 | 4 | 5 | 完好 | / | 铺砌面局部隆起、凹陷、开裂，砌缝砂浆脱落，或局部铺砌面下滑，坡角损坏 | 缺陷面积≤10% | 铺砌面出现大面积隆起、凹陷、开裂，砌缝砂浆脱落 | 缺陷面积＞10%且小于等于20% | 出现空洞，破损等，丧失锥坡、护坡功能，或锥坡体和坡脚损坏严重，大面积滑坡、坍塌，坡顶下降较大，锥坡、护坡作用明显降低 | 缺陷面积＞20% | / | /
刚架拱桥 | 下部 | 锥坡、护坡 | 冲刷 | 4 | 5 | 完好 | / | 局部冲成浅坑 | / | 坡脚局部冲蚀，冲成深坑、沟或槽 | / | 锥坡体和坡脚冲蚀严重，基础有掏空现象 | / | / | /
刚架拱桥 | 下部 | 桥墩 | 蜂窝、麻面 | 3 | 6 | 完好 | / | 轻微蜂窝、麻面 | 累计面积≤构件面积的20%，单处面积≤1.0m² | 较多蜂窝、麻面 | 累计面积＞构件面积的20%，单处面积大于1.0m² | / | / | / | /
刚架拱桥 | 下部 | 桥墩 | 剥落、露筋 | 4 | 6 | 完好 | / | 局部混凝土剥落、露筋 | 累计面积≤构件面积的3%，单处面积≤0.5m² | 较大范围混凝土剥落、露筋 | 累计面积＞构件面积的3%且≤构件面积的10%，单处面积≤1.0m² | 大范围混凝土剥落、露筋 | 累计面积＞构件面积的10%，单处面积＞1.0m² | / | /
刚架拱桥 | 下部 | 桥墩 | 空洞、孔洞 | 4 | 6 | 完好 | / | 局部空洞、孔洞 | 累计面积≤构件面积的3%，单处面积≤0.5m² | 较大范围空洞、孔洞 | 累计面积＞构件面积的3%且≤构件面积的10%，单处面积≤0.5m²或最大深度≤25mm | 大范围空洞、孔洞 | 累计面积＞构件面积的10%，单处面积＞0.5m²或最大深度＞25mm | / | /
刚架拱桥 | 下部 | 桥墩 | 钢筋锈蚀 | 5 | 6 | 完好 | / | 有锈蚀现象 | / | 钢筋锈蚀，混凝土表面有沿主筋方向的裂缝或混凝土表面有锈迹 | / | 大量主筋锈蚀，混凝土表面保护层剥落，钢筋裸露，甚至出现主筋锈断现象 | / | 钢筋严重锈蚀，主筋锈断，混凝土表面严重开裂，出现严重滑动或倾斜等现象 | /
刚架拱桥 | 下部 | 桥墩 | 混凝土碳化、腐蚀 | 4 | 6 | 无碳化现象 | / | 有少量碳化或腐蚀现象，且所有碳化深度均小于混凝土保护层厚度 | / | 部分位置出现碳化现象，局部碳化深度大于混凝土保护层厚度，混凝土表面少量胶凝料松散粉化，或构件受强酸性液体或砌体腐蚀，造成混凝土受到腐蚀，或钢筋出现少量锈蚀，或有冻融现象，造成混凝土出现胀裂 | / | 大部分位置碳化，碳化深度大于混凝土保护层厚度，混凝土表面胶凝料大量松散粉化，或构件受强酸性液体或气体腐蚀，造成混凝土腐蚀或钢筋大量锈蚀，或有冻融现象，造成混凝土严重胀裂 | / | / | /
刚架拱桥 | 下部 | 桥墩 | 磨损 | 4 | 6 | 完好 | / | 有磨损现象，个别部位表面磨耗，粗集料显露 | 累计面积≤构件面积的5% | 较大范围有磨损、缩颈现象，并出现露筋或锈蚀 | 累计面积＞构件面积的5%且≤构件面积的20% | 大范围有磨损、缩颈现象，混凝土剥落，大范围出现露筋现象，裸露钢筋锈蚀 | 累计面积＞构件面积的20% | / | /
刚架拱桥 | 下部 | 桥墩 | 圬工砌体缺陷 | 4 | 6 | 完好 | / | 砌体局部出现灰缝脱落现象，或砌体局部出现破损、剥落等现象 | 灰缝脱落累计长度≤构件截面长度的10%，或破损、剥落累计面积≤构件面积的3% | 砌体大范围出现灰缝脱落现象，或砌体较大范围出现破损、剥落。局部变形等现象 | 灰缝脱落累计长度＞构件截面长度的10%，或破损、剥落、局部变形等累计面积＞构件面积的3%且≤构件面积的10% | 砌体大范围出现破损、剥落、松动、变形等现象 | 破损、剥落、松动、变形等累计面积＞构件面积的10% | / | /
刚架拱桥 | 下部 | 桥墩 | 位移 | 5 | 6 | 完好 | / | / | / | 桥墩出现轻微下沉、倾斜滑动等，发展缓慢或趋向稳定 | / | 桥墩出现滑动、下沉、倾斜，变形小于或等于规范值 | / | 桥墩不稳定，出现严重滑动、下沉、位移、倾斜现象，造成结构和桥面变形过大，变形大于规范值或不能正常行车 | /
刚架拱桥 | 下部 | 桥墩 | 裂缝 | 5 | 6 | 完好，无裂缝 | / | 网状裂缝：局部网状裂缝；墩身的水平裂缝：较少裂缝，缝宽未超限；竖向裂缝：较少裂缝，缝宽未超限；不等高的墩盖梁上的竖向裂缝：较少裂缝，缝宽未超限；悬臂桥墩角隅处的裂缝：较少裂缝，缝宽未超限；镶面是突出的裂缝：局部开裂 | 网状裂缝：累计面积≤构件面积的20%，单处面积≤1.0m²；墩身的水平裂缝：缝长≤墩身直径或墩身宽度的1/8；竖向裂缝：缝长≤截面尺寸的1/3；悬臂桥墩角隅处的裂缝：缝长≤截面尺寸的1/3；镶面石突出的裂缝：累计面积≤构件面积的10%，单处面积≤0.5m² | 网状裂缝：局部网状裂缝；从基础向上发展至墩身的裂缝：较多裂缝，缝宽未超限；墩身的水平裂缝：较多裂缝，缝宽未超限；墩身的剪切破坏：较多裂缝，缝宽未超限；不等高的墩盖梁上的竖向裂缝：较多裂缝，缝宽未超限；悬臂桥墩角隅处的裂缝：较多裂缝，缝宽未超限；镶面石突出的裂缝：局部开裂，少量裂缝宽度超限 | 网状裂缝：累计面积＞构件表面积的20%，单处面积＞1.0m²；从基础向上发展至墩身的裂缝：缝长≤截面尺寸的1/3，间距≥50cm；墩身的水平裂缝：缝长＞墩身直径或墩身宽度的1/8且≤墩身直径或墩身宽度的1/2；墩身的剪切破坏：缝长≤截面尺寸的1/3；竖向裂缝：缝长＞截面尺寸的1/5且≤截面尺寸的1/3间距≥截面尺寸的2/3；悬臂桥墩角隅处的裂缝：缝长＞截面尺寸的1/3缺≤截面尺寸的1/2；镶面石突出的裂缝：累计面积＞构件面积的10%且≤构件面积的20%，单处面积≤1.0m² | 从基础向上发展至墩身的裂缝：存在大量裂缝，缝宽大多超限；墩身的水平裂缝：存在大量裂缝，缝宽大多超限；墩身的剪切破坏：缝宽超限；竖向裂缝：存在大量裂缝，缝宽大多超限；悬臂桥墩角隅处的裂缝：缝宽超限；不等高的墩盖梁上的竖向裂缝：存在大量裂缝，缝宽大多超限，少部分混凝土出现剥落、露筋；镶面石突出的裂缝：多处开裂，裂缝宽度大多超限 | 从基础向上发展至墩身的裂缝：缝长＞截面尺寸的1/3，间距＜50cm；墩身的水平裂缝：缝长＞墩身直径或墩身宽度的1/2；墩身的剪切破坏：缝长＞截面尺寸的1/3；竖向裂缝：缝长＞截面尺寸的1/3，间距＜30cm；悬臂桥墩角隅处的裂缝：缝长＞截面尺寸的1/2；不等高的墩盖梁上的竖向裂缝：缝长＞截面尺寸的2/3；镶面石突出的裂缝：累计面积＞构件面积的20% | 桥墩出现结构性裂缝，缝宽超限，裂缝有开合现象，桥墩变形失稳 | /
刚架拱桥 | 下部 | 桥墩(盖梁、系梁) | 蜂窝、麻面 | 3 | 6 | 完好 | / | 轻微蜂窝、麻面 | 累计面积≤构件面积的20%，单处面积≤1.0m² | 较多蜂窝、麻面 | 累计面积＞构件面积的20%，单处面积大于1.0m² | / | / | / | /
刚架拱桥 | 下部 | 桥墩(盖梁、系梁) | 剥落、露筋 | 4 | 6 | 完好 | / | 局部混凝土剥落、露筋 | 累计面积≤构件面积的3%，单处面积≤0.5m² | 较大范围混凝土剥落、露筋 | 累计面积＞构件面积的3%且≤构件面积的10%，单处面积≤1.0m² | 大范围混凝土剥落、露筋 | 累计面积＞构件面积的10%，单处面积＞1.0m² | / | /
刚架拱桥 | 下部 | 桥墩(盖梁、系梁) | 空洞、孔洞 | 4 | 6 | 完好 | / | 局部空洞、孔洞 | 累计面积≤构件面积的3%，单处面积≤0.5m² | 较大范围空洞、孔洞 | 累计面积＞构件面积的3%且≤构件面积的10%，单处面积≤0.5m²或最大深度≤25mm | 大范围空洞、孔洞 | 累计面积＞构件面积的10%，单处面积＞0.5m²或最大深度＞25mm | / | /
刚架拱桥 | 下部 | 桥墩(盖梁、系梁) | 钢筋锈蚀 | 5 | 6 | 完好 | / | 有锈蚀现象 | / | 钢筋锈蚀，混凝土表面有沿主筋方向的裂缝或混凝土表面有锈迹 | / | 大量主筋锈蚀，混凝土表面保护层剥落，钢筋裸露，甚至出现主筋锈断现象 | / | 钢筋严重锈蚀，主筋锈断，混凝土表面严重开裂，出现严重滑动或倾斜等现象 | /
刚架拱桥 | 下部 | 桥墩(盖梁、系梁) | 混凝土碳化、腐蚀 | 4 | 6 | 无碳化现象 | / | 有少量碳化或腐蚀现象，且所有碳化深度均小于混凝土保护层厚度 | / | 部分位置出现碳化现象，局部碳化深度大于混凝土保护层厚度，混凝土表面少量胶凝料松散粉化，或构件受强酸性液体或砌体腐蚀，造成混凝土受到腐蚀，或钢筋出现少量锈蚀，或有冻融现象，造成混凝土出现胀裂 | / | 大部分位置碳化，碳化深度大于混凝土保护层厚度，混凝土表面胶凝料大量松散粉化，或构件受强酸性液体或气体腐蚀，造成混凝土腐蚀或钢筋大量锈蚀，或有冻融现象，造成混凝土严重胀裂 | / | / | /
刚架拱桥 | 下部 | 桥墩(盖梁、系梁) | 裂缝 | 4 | 6 | 完好，无裂缝 | / | 网状裂缝：局部网状开裂：墩帽顶面水平裂缝：少量裂缝，缝宽未超限；由支承垫石从下向上发展的裂缝：缝宽未超限；盖梁自上而下的垂直裂缝：缝宽未超限 | 网状裂缝：累计面积≤构件面积的20%，单处面积≤1.0m²；墩帽顶面水平裂缝：缝长≤截面尺寸的1/3；有支承垫石从下向上发展的裂缝：缝长≤截面尺寸的1/3；盖梁自上而下的垂直裂缝：缝长≤截面尺寸的1/5，间距＞80cm | 网状裂缝：局部网裂；墩帽顶面水平裂缝：缝宽未超限；由支承垫石从下向上发展的裂缝：缝宽未超限；盖梁自上而下的垂直裂缝：缝宽未超限 | 网状裂缝：累计面积＞构件面积的20%，单处面积＞1.0m²；墩帽顶面水平裂缝：缝长＞截面尺寸的1/3且≤截面尺寸的2/3，间距≥20cm；由支承垫石从下向上发展的裂缝：缝长＞截面尺寸的1/3且≤截面尺寸的2/3；盖梁自上而下的垂直裂缝：缝长＞截面尺寸的1/5且≤截面尺寸的1/3，间距≥50cm | 墩帽顶面水平裂缝：存在大量裂缝，缝宽超限；由支承垫石从下向上发展的裂缝：存在大量裂缝，缝宽超限；盖梁自上而下的垂直裂缝：裂缝贯通，缝宽超限 | 墩帽顶面水平裂缝：缝长＞截面尺寸的2/3，间距＜20cm；有支承垫石从下向上发展的裂缝：缝长＞截面尺寸的2/3；盖梁自上而下的垂直裂缝：缝长＞1/3截面尺寸，间距＜50cm | / | /
刚架拱桥 | 下部 | 桥台 | 剥落 | 4 | 7 | 完好 | / | 局部混凝土剥落 | 累计面积≤构件面积的5%，单处面积≤0.5m² | 较大范围混凝土剥落 | 累计面积＞构件面积的5%且≤构件面积的20%，单处面积≤1.0m² | 大范围混凝土剥落 | 累计面积＞构件面积的20%，单处面积＞1.0m² | / | /
刚架拱桥 | 下部 | 桥台 | 空洞、孔洞 | 4 | 7 | 完好 | / | 局部空洞、孔洞 | 累计面积≤构件面积的5%，单处面积≤0.5m² | 较大范围空洞、孔洞 | 累计面积＞构件面积的5%且≤构件面积的20%，单处面积≤1.0m²或深度≤25mm | 大范围空洞、孔洞 | 累计面积＞构件面积的20%，单处面积＞1.0m²或深度＞25mm | / | /
刚架拱桥 | 下部 | 桥台 | 磨损 | 3 | 7 | 完好 | / | 出现磨损，个别部位表面缺陷，粗集料显露 | 累计面积≤构件面积的10% | 大范围有磨损，粗集料显露 | 累计面积＞构件面积的10% | / | / | / | /
刚架拱桥 | 下部 | 桥台 | 混凝土碳化、腐蚀 | 3 | 7 | 完好 | / | 有局部碳化或腐蚀现象，且所有碳化深度均小于混凝土保护层厚度 | / | 大部分出现碳化或腐蚀现象，局部碳化深度大于混凝土保护层厚度，混凝土表面少量胶凝料松散粉化 | / | / | / | / | /
刚架拱桥 | 下部 | 桥台 | 圬工砌体缺陷 | 4 | 7 | 完好 | / | 砌体局部出现灰缝脱落现象，或砌体局部出现破损、剥落等现象 | 灰缝脱落累计长度≤构件截面长度的10%，或破损、剥落累计面积＜构件面积的3% | 砌体大范围出现灰缝脱落现象，或砌体较大范围出现破损、剥落、局部变形等现象 | 灰缝脱落累计长度＞构件截面长度的10%，或破损、剥落、局部变形等累计面积＞构件面积的3%且≤构件面积的10% | 砌体大范围出现破损、剥落、松动、变形等现象 | 破损、剥落、松动、变形等现象累计面积＞构件面积的10% | / | /
刚架拱桥 | 下部 | 桥台 | 桥头跳车 | 4 | 7 | 完好 | / | 台背路面轻微沉降，有轻度跳车现象 | 沉降值≤2cm | 台背路面沉降较大，桥头跳车明显 | 沉降值＞2cm且≤5cm | 台背路面明显沉降，桥头跳车严重 | 沉降值＞5cm | / | /
刚架拱桥 | 下部 | 桥台 | 台背排水状况 | 4 | 7 | 完好 | / | 台背排水不良，造成桥台被渗水污染 | / | 台背填土排水不畅，填土出现膨胀或冻胀现象，造成挤压隆起，变形发展较快 | / | 台背填土排水不畅，填土出现膨胀或冻胀现象，造成台身、翼墙等构件出现大面积鼓肚或砌体松动，甚至出现严重变形 | / | / | /
刚架拱桥 | 下部 | 桥台 | 位移 | 5 | 7 | 完好 | / | / | / | 出现轻微下沉、倾斜滑动，发展缓慢或趋向稳定 | / | 桥台出现滑动、下沉、倾斜、冻拨等，台背填土有沉降裂缝或挤压隆起，变形发展较快，变形小于或等于规范值 | / | 桥台不稳定，出现严重滑动、下沉、位移、倾斜、冻拨等，造成结构和桥面变形过大，变形大于规范值或不能正常行车 | /
刚架拱桥 | 下部 | 桥台 | 裂缝 | 5 | 7 | 完好、无裂缝 | / | 网状裂缝：局部网状开裂；从基础向上发展至台身的裂缝：缝宽未超限；台身水平裂缝：缝宽未超限；竖向裂缝：缝宽未超限；翼墙和前墙断裂的裂缝：出现开裂，缝宽未超限；镶面石突出的裂缝：局部开裂 | 网状裂缝：累计面积≤构件面积的20%，单处面积≤1.0m²；从基础向上发展至台身的裂缝：缝长≤截面尺寸1/5；台身的水平裂缝：缝长≤台身宽的1/8；竖向裂缝：缝长≤截面尺寸的1/3；翼墙和前墙断裂的裂缝：缝长≤截面尺寸的1/3；镶面石突出的裂缝：累计面积≤构件面积的10%，单处面积≤0.5m² | 网状裂缝：局部网状裂缝；从基础向上发展至台身的裂缝：缝宽未超限；台身的水平裂缝：缝宽未超限；竖向裂缝：缝宽未超限；翼墙和前墙断裂的裂缝：出现开裂，缝宽超限；镶面石突出的裂缝：局部开裂 | 网状裂缝：累计面积＞构件面积的20%，单处面积＞1.0m²；从基础向上发展至台身的裂缝：缝长＞截面尺寸的1/5且≤截面尺寸的1/3，间距≥20cm；台身的水平裂缝：缝长＞台身宽的1/8且≤台身宽的1/2；竖向裂缝：缝长＞截面尺寸的1/3且≤截面尺寸的1/2，间距≥20cm；翼墙和前墙断裂的裂缝：缝长＞截面尺寸的1/3且截面尺寸的2/3；镶面石突出的裂缝：累计面积＞构件面积的10%，单处面积＞1.0m² | 从基础向上发展至台身的裂缝：重点部位缝宽超限；台身的水平裂缝：重点部位缝宽超限；竖向裂缝：重点部位缝宽超限；翼墙和前墙断裂的裂缝：出现开裂，缝宽超限 | 从基础向上发展至台身的裂缝：缝长＞截面尺寸的1/3，间距＜20cm；台身的水平裂缝：缝长＞台身宽的1/2；竖向裂缝：缝长＞截面尺寸的1/2，间距＜20cm；翼墙和前墙断裂的裂缝：缝长＞截面尺寸的2/3，缝宽＞1.0mm | 桥台出现结构性裂缝，桥台变形失稳 | 缝宽＞1.0mm，缝长＞台身的2/3
刚架拱桥 | 下部 | 桥台(台帽) | 破损 | 4 | 7 | 完好 | / | 局部混凝土剥落、磨损等 | 累计面积≤构件面积的10%，单处面积≤0.5m² | 较大范围混凝土剥落、磨损等 | 累计面积＞构件面积的10%且≤构件面积的20%，单处面积≤1.0m² | 大范围混凝土剥落、磨损等 | 累计面积＞构件面积的20%，单处面积＞1.0m² | / | /
刚架拱桥 | 下部 | 桥台(台帽) | 混凝土碳化、腐蚀 | 3 | 7 | 无碳化现象 | / | 有局部碳化或腐蚀现象，且所有碳化深度均小于混凝土保护层厚度 | / | 大部分出现碳化或腐蚀现象，局部碳化深度大于混凝土保护层厚度，混凝土表面少量胶凝料松散粉化 | / | / | / | / | /
刚架拱桥 | 下部 | 桥台(台帽) | 裂缝 | 4 | 7 | 完好、无裂缝 | / | 由支承垫石从下向上发展的裂缝：缝宽未超限；台帽自上而下的垂直裂缝：缝宽未超限 | 由支承垫石从下向上发展的裂缝：缝长≤截面尺寸的2/3；台帽自上而下的垂直裂缝：缝长≤截面尺寸的2/3，间距≥20cm | 由支承垫石从下向上发展的裂缝：缝宽超限；台帽自上而下的垂直裂缝：缝宽超限 | 由支承垫石从下向上发展的裂缝：缝长＞截面尺寸的2/3；台帽自上而下的垂直裂缝：缝宽＞限值且≤1.0mm，缝长＞截面尺寸的2/3，间距＜20cm | 台帽自上而下的垂直裂缝：缝宽超限 | 台帽自上而下的垂直裂缝：缝宽＞1.0mm，缝长＞截面尺寸的2/3，间距＜20cm | / | /
刚架拱桥 | 下部 | 桥台(台帽) | 空洞、孔洞 | 4 | 7 | 完好 | / | 局部空洞、孔洞 | 累计面积≤构件面积的5%，单处面积≤0.5m² | 较大范围空洞、孔洞 | 累计面积＞构件面积的5%且≤构件面积的20%，单处面积≤1.0m²或深度≤25mm | 大范围空洞、孔洞 | 累计面积＞构件面积的20%，单处面积＞1.0m²或深度＞25mm | / | /
刚架拱桥 | 下部 | 墩台基础 | 冲刷、掏空 | 5 | 8 | 完好 | / | 基础无冲蚀现象，表面长有青苔、杂草 | / | 基础有局部冲蚀现象，部分外露，但未露出基底 | 基础冲空面积≤10% | 浅基被冲空，露出底面，冲刷深度大于设计值 | 基础冲空面积＞10%且≤20% | 冲刷深度大于设计值，地基失效，承载力降低，或桥台岸坡滑移或基础无法修复 | 基础冲空面积＞20%
刚架拱桥 | 下部 | 墩台基础 | 剥落、露筋 | 5 | 8 | 完好 | / | 承台出现少量剥落、露筋、锈蚀现象，或基础少量混凝土剥落 | 累计面积≤构件面积的3%，单处面积≤0.25m² | 承台较大范围出现剥落、露筋、锈蚀现象，或基础小范围出现剥落、露筋、锈蚀现象 | 剥落、露筋累计面积＞构件面积的3%且≤构件面积的10%，单处面积＞0.25m²且≤1.0m² | 承台大范围出现严重剥落、露筋、锈蚀现象且混凝土出现严重锈蚀裂缝，或基础较大范围出现剥落、露筋，主筋严重锈蚀 | 剥落、露筋累计面积＞构件面积的10%且≤构件面积的20%，单处面积＞1.0m² | 基础大量剥落、露筋且主筋有锈断现象，基础失稳 | 基础剥落、露筋累计面积＞构件面积的20%，单处面积＞1.0m²
刚架拱桥 | 下部 | 墩台基础 | 冲蚀 | 4 | 8 | 完好 | / | 基础或承台有轻微磨损、腐蚀现象，个别部位表面磨耗，粗骨料显露 | 累计面积≤构件面积的3% | 基础或承台大范围被侵蚀，有磨损、缩颈、露筋或者环状冻裂现象；或桩基顶面出现较大空洞 | 剥落、露筋累计面积＞构件面积的3%且≤构件面积的10% | 混凝土腐蚀或钢筋大量锈蚀并有锈断现象；或有严重冻融现象，造成大面积混凝土胀裂 | 累计面积＞构件面积的10% | / | /
刚架拱桥 | 下部 | 墩台基础 | 河底铺砌损坏 | 4 | 8 | 河底铺砌完好，无冲刷现象 | / | 河底铺砌局部轻微冲刷或损坏 | / | 河底铺砌冲刷较重或损坏严重 | / | 河底铺砌出现严重冲刷掏空或损坏 | / | / | /
刚架拱桥 | 下部 | 墩台基础 | 沉降 | 5 | 8 | 完好 | / | / | / | 出现轻微的下沉，发展缓慢或下沉趋于稳定 | / | 出现下沉现象，沉降量小于或等于规范值 | / | 基础不稳定，下沉现象严重，沉降量大于规范值，造成上部结构和桥面系变形过大 | /
刚架拱桥 | 下部 | 墩台基础 | 滑移和倾斜 | 5 | 8 | 完好 | / | / | / | 出现滑移或倾斜，导致支座和墩台支承面轻微损坏，或导致伸缩缝装置破坏、接缝减小、伸缩机能受损，但发展缓慢或下沉趋于稳定 | / | 基础出现滑移或倾斜，导致支座和墩台支承面被严重破坏，或导致伸缩装置破坏、接缝减少、伸缩机能完全丧失，或滑移量过大，梁端与胸墙紧贴 | / | 滑移量过大导致前墙破坏或局部破碎、压曲，或基础不稳定，滑移或倾斜现象严重，或导致梁体从支承面上滑落 | /
刚架拱桥 | 下部 | 墩台基础 | 裂缝 | 5 | 8 | 完好 | / | 结构应力异常，出现剪切裂缝，缝宽未超限 | 缝长≤截面尺寸的1/3 | 结构应力异常，出现剪切裂缝，缝宽未超限 | 缝长＞截面尺寸的1/3且≤截面尺寸的1/2 | 结构应力异常，出现剪切裂缝或混凝土出现碎裂 | 缝宽＞限值且≤1.0mm，缝长＞截面尺寸的1/2 | 结构应力异常，出现剪切裂缝，裂缝贯通，基础处于失稳状态，或基础出现结构性裂缝甚至断裂 | 缝宽＞1.0mm，缝长＞截面尺寸的1/2
刚架拱桥 | 下部 | 河床 | 堵塞 | 4 | 9 | 完好 | / | 局部有漂流物，堵塞河道 | / | 多处有漂流物堵塞河道 | / | 河道被完全堵塞 | / | / | /
刚架拱桥 | 下部 | 河床 | 冲刷 | 4 | 9 | 河床稳定，无冲蚀现象 | / | 局部轻微冲刷 | / | 冲刷较重，墩台有掏空现象，防护体损坏严重 | / | 河床压缩，出现严重冲刷掏空，危机桥梁安全 | / | / | /
刚架拱桥 | 下部 | 河床 | 河床变迁 | 4 | 9 | 完好 | / | 局部轻微淤积 | / | 河床淤泥严重，河床扩宽有变迁趋势 | / | 已出现变迁、扩宽现象，并有发展趋势 | / | / | /
刚架拱桥 | 下部 | 调治构造物 | 损坏 | 4 | 10 | 完好 | / | 构造物局部断裂，砌体松动、鼓肚、凹陷或灰浆脱落 | / | 表面出现大面积损坏或坡脚局部损坏 | / | 需要设置但没有设置调治构造物者 | / | / | /
刚架拱桥 | 下部 | 调治构造物 | 冲刷、变形 | 4 | 10 | 完好 | / | 边坡局部下滑，基础局部冲空 | / | 边坡大面积下滑，构造物出现下沉、倾斜，局部坍塌 | / | 构造物出现下沉、倾斜、坍塌，基础冲蚀严重 | / | / | /
刚架拱桥 | 桥面 | 沥青混凝土桥面铺装 | 变形（车辙、拥包、高低不平等） | 4 | 11 | 完好 | / | 局部出现波浪拥包；或局部有高低不平的现象；或局部出现车辙，深度较浅 | 波浪拥包面积≤10%，波峰波谷高差≤25mm；高低差≤25mm；铺装层出现车辙的面积≤10%，深度≤25mm | 多处出现波浪拥包；或多处有高低不平的现象；或较大面积出现车辙，深度较浅 | 波浪拥包面积＞10%且≤20%，波峰波谷高差≤25mm；高低差≤25mm；铺装层出现车辙的面积＞10%且≤20%，深度≤25mm | 大面积出现波浪拥包；或普遍有高低不平的现象；或大面积出现车辙，深度较深 | 波浪拥包面积＞20%，波峰波谷高差＞25mm；高低差＞25mm；铺装层出现车辙的面积＞20%，深度＞25mm | / | /
刚架拱桥 | 桥面 | 沥青混凝土桥面铺装 | 泛油 | 4 | 11 | 完好 | / | 局部出现泛油 | 面积≤10% | 多处出现泛油 | 面积＞10%且≤20% | 大面积出现泛油、磨光 | 面积＞20% | / | /
刚架拱桥 | 桥面 | 沥青混凝土桥面铺装 | 破损 | 4 | 11 | 完好 | / | 面层局部松散、露骨或局部浅坑槽 | 松散、露骨累计面积≤10%或坑槽深度≤25mm，累计面积≤3%，单处面积≤0.5m² | 多处松散、露骨或多处出现坑槽 | 松散、露骨累计面积＞10%且≤20%或坑槽深度≤25mm，累计面积大于3%且≤10%，单处面积＞0.5m²且≤1.0m² | 大部分松散、露骨或大部分有坑槽 | 松散、露骨累计面积＞20%或坑槽深度＞25mm，累计面积＞10%，单处面积＞1.0m² | / | /
刚架拱桥 | 桥面 | 沥青混凝土桥面铺装 | 裂缝 | 4 | 11 | 完好 | / | 局部龟裂，裂缝区无变形、无散落或局部块裂，裂缝区无散落或有纵横裂缝，裂缝壁无散落，无支缝 | 龟裂缝宽≤2.0mm，部分裂缝块度≤5.0m或块裂缝宽≤3.0mm，大部分裂缝块度＞1.0m或纵横裂缝缝长≤1.0m，缝宽≤3.0mm | 局部龟裂，状态明显，裂缝区有轻度散落或变形或局部块裂，裂缝区有散落或有纵横裂缝，裂缝壁有散落，有支缝 | 龟裂＞2.0mm且≤5.0mm，部分裂缝块度≤2.0m或块裂缝宽＞3.0mm，大部分裂缝块度＞0.5m且≤1.0m或纵横裂缝缝长＞1.0m且≤2.0m，缝宽＞3.0mm | 多处龟裂，特征显著，裂缝区变形明显、散落严重或多处块裂，裂缝区散落严重或有纵横通缝，裂缝壁散落，支缝严重 | 龟裂缝宽＞5.0mm，大部分裂缝块度≤2.0m或块裂缝宽＞3.0mm，大部分裂缝块度≤0.5m或纵横裂缝缝长＞2.0m，缝宽＞3.0mm | / | /
刚架拱桥 | 桥面 | 水泥混凝土桥面铺装 | 磨光、脱皮、露骨 | 4 | 11 | 完好 | / | 局部出现磨光、脱皮、露骨 | 面积≤10% | 多处出现磨光、脱皮、露骨 | 面积＞10%且≤20% | 大面积出现磨光、脱皮、露骨 | 面积＞20% | / | /
刚架拱桥 | 桥面 | 水泥混凝土桥面铺装 | 错台 | 4 | 11 | 完好 | / | 局部接缝两侧出现高差现象 | 高差≤10mm | 多处接缝两侧出现高差现象 | 高差＞10mm | 绝大多数接缝两侧出现高差现象 | 高差＞10mm | / | /
刚架拱桥 | 桥面 | 水泥混凝土桥面铺装 | 坑洞 | 4 | 11 | 完好 | / | 局部出现坑洞 | 深度≤1cm，直径≤3cm，或累计面积≤3% | 多处坑洞 | 深度＞1cm，直径＞3cm，或累计面积＞3%且≤10% | 大部分有坑洞 | 深度＞1cm，直径＞3cm，或累计面积＞10% | / | /
刚架拱桥 | 桥面 | 水泥混凝土桥面铺装 | 剥落 | 4 | 11 | 完好 | / | 局部接缝处出现浅层边角剥落，局部出现层状剥落 | 层状剥落累计面积≤10% | 多处接缝处出现中、深层边角剥落，局部出现层状剥落 | 层状剥落累计面积＞10%且≤20% | 大部分接缝处出现深层边角剥落，局部出现层状剥落 | 层状剥落累计面积＞20% | / | /
刚架拱桥 | 桥面 | 水泥混凝土桥面铺装 | 拱起 | 4 | 11 | 完好 | / | 接缝两侧出现轻微抬高 | 接缝拱起条数≤总数的10% | 接缝两侧出现较大抬高 | 接缝拱起条数＞总数的10%且≤总数的20% | 接缝两侧出现明显抬高 | 接缝拱起条数＞总数的20% | / | /
刚架拱桥 | 桥面 | 水泥混凝土桥面铺装 | 接缝料损坏 | 4 | 11 | 完成 | / | 接缝处填料老化、漏水，但尚未出现剥落、脱空，或被杂物填塞现象 | 填料老化、漏水≤整条缝的10% | 接缝处填料老化、漏水，部分填料脱空，或被杂物填塞 | 填料老化、漏水＞整条缝的10%且整条缝的20%，或脱空、填塞长度≤接缝长的1/3 | 接缝处填料老化、漏水，多处填料脱空，或被杂物填塞 | 填料老化、漏水＞整条缝20%，或脱空、填塞长度＞接缝长的1/3 | / | /
刚架拱桥 | 桥面 | 水泥混凝土桥面铺装 | 裂缝（板角断裂、破碎板） | 4 | 11 | 完好 | / | 局部存在横向裂缝、纵向裂缝或斜裂缝，但未贯通或板角处裂缝与纵横接缝相交或局部出现破损板，但未发生松动、沉陷等病害 | 裂缝缝宽＜3mm或交点距角点≤板块边长，裂缝缝宽＜3mm或每块板北分为2～3块 | 多数存在横向裂缝、纵向裂缝或斜裂缝，边缘有碎裂或板角处裂缝与纵横向接缝相交，边缘存在碎裂或出现较多破碎板，板块伴有松动、沉陷、唧泥等现象 | 裂缝缝宽≥3mm且≤10mm或交点距角点≤1/2板块边长，裂缝缝宽≥3mm且≤10mm或每块板被分为3～4块 | 大部分存在横向裂缝、纵向裂缝或斜裂缝，边缘有碎裂，并伴有错台出现或板角处裂缝与纵横向接缝相交，断角有松动或出现大量破碎板，板块伴有松动、沉陷、唧泥等现象 | 裂缝缝宽＞10mm或交点距角点≤1/2板块边长，缝宽＞10mm或每块板被分成4块以上 | / | /
刚架拱桥 | 桥面 | 伸缩缝装置 | 凹凸不平 | 4 | 12 | 完好 | / | 略有凹凸不平 | 差值≤1cm | 有明显凹凸不平 | 差值＞1cm且≤3cm | 严重凹凸不平 | 差值＞3cm | / | /
刚架拱桥 | 桥面 | 伸缩缝装置 | 锚固区缺陷 | 4 | 12 | 完好 | / | 锚固构件松动，或锚固螺栓松脱或混凝土轻微损坏，出现裂缝、剥落现象 | 数量≤10%或面积≤10% | 锚固构件松动，或锚固螺栓松脱但功能尚存或混凝土局部损坏 | 数量＞10%且≤20%或面积＞10%且≤20% | 锚固构件松动，或锚固螺栓松脱基本失效或混凝土大面积破损 | 数量＞20%或面积＞20% | / | /
刚架拱桥 | 桥面 | 伸缩缝装置 | 破损 | 4 | 12 | 完好 | / | 锚固构件松动、缺失，或焊缝开裂或橡胶条轻微损坏、老化或排水管发生轻微破损，但不影响功能 | 数量≤10%或面积≤20% | 锚固构件松动、缺失，或焊缝开焊，造成钢板破损或橡胶条老化、剥离或焊接处大部分出现裂缝，但未断裂或防水材料老化伴有局部脱落现象，或排水管破损、堵塞，尚能维持功能 | 数量＞10%且≤20%或面积＞20% | 严重老化，锚固构件松动、缺失、或焊缝开焊，造成钢板破损失效或焊接处出现剪断现象，或钢板其他部位出现剪断现象，或橡胶条完全剥离或脱落或防水材料老化，完全脱落，或排水管完全堵塞失效 | 数量＞20% | / | /
刚架拱桥 | 桥面 | 伸缩缝装置 | 失效 | 4 | 12 | 完好 | / | 上层槽口堵塞、卡死等原因，造成伸缩缝伸缩异常，车辆行驶时出现冲击和噪声 | / | 上层槽口堵塞、卡死等原因，造成伸缩缝不能自由变形，伸缩异常现象严重，伸缩缝出现明显损坏 | / | 伸缩缝异常导致失效 | / | / | /
刚架拱桥 | 桥面 | 人行道 | 破损 | 4 | 13 | 完好 | / | 出现少量坑槽、孔洞、裂缝、剥落、松动等现象 | 面积≤10% | 出现较多坑槽、孔洞、裂缝、剥落、松动等现象 | 面积＞10%且≤20% | 出现大量坑槽、孔洞、裂缝、剥落、松动等现象 | 面积＞20% | / | /
刚架拱桥 | 桥面 | 人行道 | 缺失 | 4 | 13 | 完好 | / | 人行道出现少量缺失现象 | 面积≤3% | 人行道出现较大面积缺损 | 面积＞3%且≤10% | 人行道出现大面积缺损 | 面积＞10% | / | /
刚架拱桥 | 桥面 | 护栏、栏杆 | 撞坏、缺失 | 4 | 14 | 完好 | / | 局部受到车辆冲撞，不影响功能，或构件脱落、缺失 | 损坏长度≤3% | 多处出现车辆冲撞引起的损坏，不影响功能，或构件脱落、缺失 | 损坏长度＞3%且≤10% | 收到车辆冲撞，失去效用，或构件脱落、缺失 | 损坏长度＞10% | / | /
刚架拱桥 | 桥面 | 护栏、栏杆 | 破损 | 4 | 14 | 完好 | / | 个别构件出现蜂窝麻面、剥落、锈蚀、裂缝、变形错位等现象 | 面积≤10% | 较多构件出现蜂窝麻面、剥落、露筋、锈蚀、裂缝、变形错位等现象 | 面积＞10%且≤20% | 大量构件出现剥落、露筋、锈蚀、裂缝、变形错位等现象 | 面积＞20% | / | /
刚架拱桥 | 桥面 | 防排水系统 | 排水不畅 | 4 | 15 | 完好 | / | 局部排水不畅，桥下出现漏水现象，或桥台支承面、翼墙面等平面受到污水污染 | / | 桥下多处出现漏水现象，或桥台支承面、翼墙面、前墙面等平面受到污水污染，支座锈蚀，或桥台后填料排水不畅，造成路堤轻微沉降 | / | 桥下普遍出现漏水现象，或桥台支承面、翼墙面、前墙面等平面被污水严重污染，支座严重锈蚀，或桥台后填料排水不畅，造成路堤明显沉降 | / | / | /
刚架拱桥 | 桥面 | 防排水系统 | 泄水管、引水槽缺陷 | 3 | 15 | 完好 | / | 较少泄水管、引水槽、排水孔出现堵塞，或排水设施构件破损、缺件、管体脱落、漏留泄水管 | 数量≤5% | 较多泄水管、引水槽、排水孔出现堵塞，或排水设施构件破损、缺件、管体脱落、漏留泄水管 | 数量＞5% | / | / | / | /
刚架拱桥 | 桥面 | 照明、标志 | 污损或损坏 | 4 | 16 | 完好 | / | 个别设施松动、锈蚀、损坏，或出现污损标志不清现象 | / | 多处设施松动、锈蚀、损坏，或出现污损标志不清现象 | / | 大部分设施松动、锈蚀、损坏，危及行车安全 | / | / | /
刚架拱桥 | 桥面 | 照明、标志 | 照明设施缺失 | 4 | 16 | 完好 | / | 少量照明设施缺失 | 面积≤10% | 较多照明设施缺失 | 面积＞10%且≤20% | 大量照明设施缺失，危及行车安全 | / | / | /
刚架拱桥 | 桥面 | 照明、标志 | 标志脱落、缺失 | 3 | 16 | 完好 | / | 个别标志脱落、缺失，或需要标志的位置没有相应标志 | / | 多处标志脱落、缺失，或需要标志的位置没有相应标志 | / | / | / | / | /
桁架拱桥 | 上部 | 桁架拱片及微弯板 | 构件变形 | 5 | 1 | 完好 | / | / | / | 个别次要构件出现弯曲变形，行车稍感振动或摇晃 | / | 个别主要构件出现异常弯曲变形，行车振动或摇晃明显或有异常音 | / | 较多主要构件：出现严重变形或开裂，显著影响承载力，结构振动或摇晃显著，有不正常移动 | /
桁架拱桥 | 上部 | 桁架拱片及微弯板 | 拱片连接处混凝土断裂 | 5 | 1 | 完好 | / | / | / | 少量拱片连接处混凝土出现轻微碎裂 | / | 大量拱片连接处混凝土出现大面积碎裂 | / | 大量拱片连接处混凝土出现完全碎裂，拱圈严重变形，显著影响承载力 | /
桁架拱桥 | 上部 | 桁架拱片及微弯板 | 上弦杆缺陷 | 5 | 1 | 完好 | / | 个别上弦杆出现拉裂现象 |  | 部分位置上弦杆与行车道板出现脱空现象 |  | 较多位置：弦杆与行车道板脱空，拱照或桥面板有变形现象 |  | 几乎所有位置上弦杆与行车道板脱空，拱圄或桥面板严重变形，其至桥面板出现严重塌陷
桁架拱桥 | 上部 | 桁架拱片及微弯板 | 裂缝 | 5 | 1 | 完好 | / | 1.坚向裂缝：有少量裂缝，缝宽未超限\\2.纵向开裂：有少量开裂，缝宽未超限\\3.连接处裂缝：有少量杆件连接处出现开裂，缝宽未超限\\4.横向裂缝：有少量裂缝，缝宽未超限\\5.实腹段斜裂缝：有少量裂缝，缝宽未超限 | 1.竖向裂缝：缝长≤截面尺寸的1/3\\2.纵向开裂：缝长≤截面尺寸的1/3\\3.连接处裂缝：缝长≤截面尺寸的1/3\\4.横向裂缝：缝长≤截面尺寸的1/3\\5.实腹段斜裂缝：缝长≤截面尺寸的1/3 | 1.竖向裂缝：较多裂缝，缝宽未超限\\2.纵向开裂：结合部出现较多纵向裂缝，缝宽未超限\\3.连接处裂缝：有少量杆件连接处出现开裂，缝宽未超限\\4.横向裂缝：较多裂缝，缝宽未超限\\5.实腹段斜裂缝：较多裂缝，缝宽未超限 | 1.竖向裂缝：缝长>截面尺寸的1/3且≤截面尺寸的1/2,间距≥30cm\\2.纵向开裂：缝长>截面尺寸的1/3且≤截面尺寸的2/3\\3.连接处裂缝：缝长>截面尺寸的1/3且≤截面尺寸的1/2\\4.横向裂缝：缝长>截面尺寸的1/2且≤截面尺寸的2/3,间距≥20cm\\5.实腹段斜裂缝：缝长>截面尺寸的1/3且≤截面尺寸的1/2 | 1.竖向裂缝：大量裂缝，缝宽超限\\2.纵向开裂：接合部出现大量裂缝，缝宽超限\\3.连接处裂缝：有大量杆件连接处出现开裂，缝宽超限\\4.横向裂缝：大量裂缝，缝宽超限\\5.实腹段斜裂缝：大量裂缝，缝宽超限 | 1.竖向裂缝：缝长>截面尺寸的1/2，间距<30cm\\2.纵向开裂：缝长>截面尺寸的2/3\\3.连接处裂缝：缝长〉截面尺寸的1/2\\4.横向裂缝：缝长>截面尺寸的2/3，间距<20cm\\5.实腹段斜裂缝：缝长>截面尺寸的1/2 | 控制截面出现大量结构性裂缝，裂缝大多贯通，且缝宽超限，主梁出现变形 | 缝宽>l.Omm,间距<10cm
桁架拱桥 | 上部 | 桁架拱片及微弯板 | 微弯板穿孔、塌路、露筋 | 5 | 1 | 完好 | / | 微弯板出现极个别露筋、穿孔 | / | 微弯板出现较多露筋、穿孔现象 | / | 微弯板出现大量露筋、穿孔，出现少量塌陷现象 | / | 微弯板严重塌陷，不能正常行车并造成严重安全隐患 | /
桁架拱桥 | 上部 | 桁架拱片及微弯板 | 拱脚位移 | 5 | 1 | 完好 | / | / | / | 拱脚出现水平、坚向位移和转角，位移小于限值 |  | 拱脚不稳定，出现严重错台、位移或转角，造成结构和桥面变形过大，严重影响结构安全
桁架拱桥 | 上部 | 桁架拱片及微弯板 | 蜂窝、麻面 | 3 | 1 | 完好 | / | 较大面积蜂窝麻面 | 累计面积≤构件面积的50% | 大面积蜂窝麻面 | 累计面积＞构件面积的50% |  |  | / | /
桁架拱桥 | 上部 | 桁架拱片及微弯板 | 剥落、掉角 | 4 | 1 | 完好 | / | 局部混凝土剥落或掉角 | 累计面积≤构件面积的5%，或单处面积≤0.5m2 | 较大范围混凝土剥落或掉角 | 累计面积＞构件面积的5%且＜构件面积的10%，或单处面积＞0.5m2且＜1.0m2 | 大范围混凝土剥落或掉角 | 累计面积≥构件面积的10%，或单处面积≥1.0m2 | / | /
桁架拱桥 | 上部 | 桁架拱片及微弯板 | 空洞、孔洞 | 4 | 1 | 完好 | / | 局部混凝土空洞、孔洞 | 累计面积≤构件面积的5%，或单处面积≤0.5m2 | 较大范围混凝土空洞、孔洞 | 累计面积＞构件面积的5%且＜构件面积的10%，或单处面积＞0.5m2且＜1.0m2 | 大范围混凝土空洞、孔洞 | 累计面积≥构件面积的10%，或单处面积≥1.0m2 | / | /
桁架拱桥 | 上部 | 横向联结系 | 变形 | 5 | 2 | 完好 | / | / | / | 出现轻微变形现象，变形小于限值 |  | 明显永久变形，变形过大，造成柏架拱片产生较严重破坏 |  | 明显变形异常，桁架拱片变形过大，拱片失稳，产生严重破坏，或者造成桥面板严重塌落
桁架拱桥 | 上部 | 横向联结系 | 裂缝 | 4 | 2 | 完好 | / | 有少量裂缝，缝宽未超限 | 缝长≤截面尺寸的1/3，间距>30cm | 裂缝较多，缝宽未超限 | 缝长>截面尺寸的1/3且≤截面尺寸的2/3，间距>20cm | 有大量裂缝且缝宽超限 | 缝长>截面尺寸的2/3，间距<20cm
桁架拱桥 | 上部 | 横向联结系 | 混凝土压碎 | 5 | 2 | 完好 | / | 混凝土局部裂缝、剥离、掉角 |  | 混凝土出现酥裂 |  | 混凝土部分压碎，非关键杆件有失稳隐患 |  | 关键部位混凝土压碎或杆件失稳，造成桥面板严重塌陷
桁架拱桥 | 上部 | 横向联结系 | 蜂窝、麻面 | 3 | 2 | 完好 | / | 较大面积蜂窝麻面 | 累计面积≤构件面积的50% | 大面积蜂窝麻面 | 累计面积＞构件面积的50% |  |  | / | /
桁架拱桥 | 上部 | 横向联结系 | 剥落、掉角 | 4 | 2 | 完好 | / | 局部混凝土剥落或掉角 | 累计面积≤构件面积的5%，或单处面积≤0.5m2 | 较大范围混凝土剥落或掉角 | 累计面积＞构件面积的5%且＜构件面积的10%，或单处面积＞0.5m2且＜1.0m2 | 大范围混凝土剥落或掉角 | 累计面积≥构件面积的10%，或单处面积≥1.0m2 | / | /
桁架拱桥 | 上部 | 横向联结系 | 空洞、孔洞 | 4 | 2 | 完好 | / | 局部混凝土空洞、孔洞 | 累计面积≤构件面积的5%，或单处面积≤0.5m2 | 较大范围混凝土空洞、孔洞 | 累计面积＞构件面积的5%且＜构件面积的10%，或单处面积＞0.5m2且＜1.0m2 | 大范围混凝土空洞、孔洞 | 累计面积≥构件面积的10%，或单处面积≥1.0m2 | / | /
桁架拱桥 | 上部 | 桥面板 | 蜂窝、麻面 | 3 | 3 | 完好，无蜂窝麻面 | / | 较大面积蜂窝麻面 | 累计面积≤构件面积的50% | 大面积蜂窝麻面 | 累计面积＞构件面积的50% |  |  | / | /
桁架拱桥 | 上部 | 桥面板 | 剥落、掉角 | 4 | 3 | 完好，无剥落、掉角 | / | 局部混凝土剥落或掉角 | 累计面积≤构件面积的5%，或单处面积≤0.5m2 | 较大范围混凝土剥落或掉角 | 累计面积＞构件面积的5%且＜构件面积的10%，或单处面积＞0.5m2且＜1.0m2 | 大范围混凝土剥落或掉角 | 累计面积≥构件面积的10%，或单处面积≥1.0m2 | / | /
桁架拱桥 | 上部 | 桥面板 | 空洞、孔洞 | 4 | 3 | 完好，无空洞、孔洞 | / | 局部混凝土空洞、孔洞 | 累计面积≤构件面积的5%，或单处面积≤0.5m2 | 较大范围混凝土空洞、孔洞 | 累计面积＞构件面积的5%且＜构件面积的10%，或单处面积＞0.5m2且＜1.0m2 | 大范围混凝土空洞、孔洞 | 累计面积≥构件面积的10%，或单处面积≥1.0m2 | / | /
桁架拱桥 | 上部 | 桥面板 | 混凝土保护层厚度 | 4 | 3 | 完好 | / | 承重构件混凝土保护层厚度符合要求，对钢筋耐久性有轻度影响 | / | 承重构件混凝土保护层厚度不足，对钢筋耐久性有较大影响，造成钢筋锈蚀 | / | 承重构件混凝土保护层厚度不足，对钢筋耐久性有很大影响，钢筋失去碱性保护，发生交严重锈蚀 | / | / | /
桁架拱桥 | 上部 | 桥面板 | 钢筋锈蚀 | 5 | 3 | 完好 | 承重构件钢筋锈蚀电位水平为0～/200mV，或电阻率＞20000Ω·cm | 承重构件有轻微锈蚀现象 | 承重构件钢筋锈蚀电位水平为/200～/300mV，或电阻率为15000～20000Ω·cm | 承重构件钢筋发生锈蚀，混凝土表面有沿钢筋的裂缝或混凝土表面有锈迹 | 承重构件钢筋锈蚀电位水平为/300～/400mV，或电阻率为10000～15000Ω·cm | 承重构件钢筋锈蚀引起混凝土剥落，钢筋裸露，表面膨胀性锈层显著 | 承重构件钢筋锈蚀电位水平为/400～/500mV，或电阻率为5000～10000Ω·cm | 承重构件大量钢筋锈蚀引起混凝土剥落，部分钢筋屈服或锈断，混凝土表面严重开裂，影响结构安全 | 承重构件钢筋锈蚀电位水平＜/500mV，或电阻率＜5000Ω·cm
桁架拱桥 | 上部 | 桥面板 | 混凝土碳化 | 4 | 3 | 完好 | / | 承重构件有少量碳化现象，且所有碳化深度均小于混凝土保护层厚度 | / | 承重构件的主要受力部位部分位置出现碳化现象，局部碳化深度大于混凝土保护层厚度，混凝土表面少量胶凝料松散粉化 | / | 承重构件的主要受力部位全部测点碳化且碳化深度大于混凝土保护层厚度，混凝土表面凝胶料大量松散粉化 | / | / | /
桁架拱桥 | 上部 | 桥面板 | 混凝土强度 | 5 | 3 | 承重构件混凝土强度出于良好状态 | 承重构件混凝土推定强度均质系数Kbt≥0.95，平均强度均质系数Kbm≥1.00 | 承重构件混凝土强度处于较好状态 | 承重构件混凝土推定强度均质系数0.95＞Kbt≥0.90，平均强度均质系数Kbm≥0.95 | 承重构件混凝土强度处于较差状态，造成承重构件出现缺损现象 | 承重构件混凝土推定强度均质系数0.90＞Kbt≥0.80，平均强度均质系数Kbm≥0.90 | 承重构件混凝土强度处于很差状态，造成承重构件出现较严重缺损或变形现象 | 承重构件混凝土推定强度均质系数0.80＞Kbt≥0.70，平均强度均质系数Kbm≥0.85 | 承重构件混凝土强度处于非常差状态，造成承重构件有严重的变形、位移、失稳等现象，显著影响承载力和行车安全 | 承重构件混凝土推定强度均质系数Kbt＜0.70，平均强度均质系数Kbm＜0.85
桁架拱桥 | 上部 | 桥面板 | 跨中挠度 | 5 | 3 | 完好 | / | 较好，梁体无明显变形 | / | 出现明显下挠，挠度小于限值，或个别构件出现弯曲变形，行车稍感振动或摇晃 | 跨中最大挠度≤计算跨径的1/1000；悬臂端最大挠度≤悬臂长度的1/500 | 出现显著下挠，挠度接近限值，或构件存在明显的永久变形，变形小于或等于规范值，梁板出现较严重病害 | 跨中最大挠度＞计算跨径的1/1000且≤计算跨径的1/600；悬臂端最大挠度＞悬臂长度的1/500且≤悬臂长度的1/300 | 挠度或其他变形大于限值，造成结构出现明显的永久变形，梁板出现严重病害，显著影响承载力和行车安全 | 跨中最大挠度＞计算跨径的1/600；悬臂端最大挠度＞悬臂长度的1/300
桁架拱桥 | 上部 | 桥面板 | 结构变位 | 5 | 3 | 完好 | / | 较好，结构无明显位移 | / | 横向联结件松动，纵向接缝开裂较大 | / | 边梁有横移或外倾现象，行车振动或摇晃明显，有异常音 | / | 构件有严重的横向位移，存在失稳现象，结构振动或摇晃显著 | /
桁架拱桥 | 上部 | 桥面板 | 预应力构件损伤 | 5 | 3 | 完好 | / | 锚头、钢绞线等无明显缺陷 | / | 钢绞线裸露出现极个别断丝现象，或锚头出现开裂等现象，或齿板位置处出现部分裂缝，裂缝未超限 | / | 部分钢绞线断裂或失效，或锚头开裂较严重但未完全失效，或齿板位置处裂缝严重，裂缝超限 | / | 预应力钢绞线大量断裂，预应力损耗严重，或锚头损坏失效，梁板出现严重变形 | /
桁架拱桥 | 上部 | 桥面板 | 简支梁（板）桥、钢架桥裂缝 | 5 | 3 | 完好 | / | 局部出现网状裂缝，或主梁出现少量轻微裂缝，缝宽未超限 | 网状裂缝累计面积≤构件面积的20%，单处面积≤1.0m2，或主梁裂缝缝长≤截面尺寸的1/3 | 出现大面积网状裂缝，或主梁出现较多横向裂缝（钢筋混凝土梁、板），或顺主筋方向出现纵向裂缝，或出现斜裂缝、水平裂缝、竖向裂缝等，缝宽未超限 | 网状裂缝累计面积＞构件面积的20%，单处面积＞1.0m2，或主梁裂缝缝长＞截面尺寸的1/3且≤截面尺寸的2/3 | 主梁控制截面出现较多横向裂缝（钢筋混凝土梁、板），或顺主筋方向出现严重纵向裂缝并伴有钢筋锈蚀等，或出现斜裂缝、水平裂缝、竖向裂缝等，裂缝缝宽超限 | 主梁裂缝缝长＞截面尺寸的2/3，间距＜20cm | 主梁控制截面出现大量结构性裂缝，裂缝大多贯通，且缝宽超限，主梁出现变形 | 主梁裂缝缝宽＞1.0mm，间距≤10cm
桁架拱桥 | 上部 | 桥面板 | 连续梁桥、连续钢构桥、悬臂梁桥和T形钢构桥裂缝 | 5 | 3 | 无裂缝 | / | 局部出现网状裂缝，或主梁出现少量轻微裂缝，缝宽未超限 | 网状裂缝累计面积≤构件面积的20%，单处面积≤1.0m2，或主梁裂缝缝长≤截面尺寸的1/3 | 出现大面积网状裂缝，或主梁出现较多横向裂缝（钢筋混凝土梁、板），或顺主筋方向出现纵向裂缝，或出现斜裂缝、水平裂缝、竖向裂缝等，缝宽未超限 | 网状裂缝累计面积＞构件面积的20%，单处面积＞1.0m2，或主梁裂缝缝长＞截面尺寸的1/3且≤截面尺寸的1/2 | 主梁控制截面出现较多横向裂缝（钢筋混凝土梁、板），或顺主筋方向出现严重纵向裂缝并伴有钢筋锈蚀等，或出现斜裂缝、水平裂缝、竖向裂缝等，裂缝缝宽超限 | 主梁裂缝缝长＞截面尺寸的1/2，间距＜30cm | 主梁控制截面出现大量结构性裂缝，裂缝大多贯通，且缝宽超限，主梁出现变形 | 主梁裂缝缝宽＞1.0mm，间距＜20cm
桁架拱桥 | 下部 | 翼墙、耳墙 | 破损 | 4 | 4 | 完好 | / | 局部混凝土出现空洞、孔洞、剥落，或砖石表面小块脱落 | 累计面积≤构件面积的5%，单处面积小于等于0.5m² | 较大范围混凝土或砖石出现空洞、孔洞、剥落 | 累计面积＞构件面积的5%且≤构件面积的20%,单处面积≤1.0m² | 大范围混凝土或砖石出现空洞、孔洞、剥落 | 累计面积＞构件面积的20% | / | /
桁架拱桥 | 下部 | 翼墙、耳墙 | 位移 | 4 | 4 | 完好 | / | / | / | 存在明显的永久变形，单无明显的外倾、下沉，或出现填料损失，但仍可起到挡土的作用 | / | 有下沉、滑动现象，造成翼墙断裂，外倾失稳，砌体变形，部分倒塌，或填料严重流失，失去挡土功能 | / | / | /
桁架拱桥 | 下部 | 翼墙、耳墙 | 鼓肚、砌体松动 | 4 | 4 | 完好 | / | 局部鼓肚，砌体松动 | / | 大面积鼓肚，砌体松动 | / | 大面积鼓肚，砌体松动，甚至出现严重渗漏 | / | / | /
桁架拱桥 | 下部 | 翼墙、耳墙 | 裂缝 | 4 | 4 | 完好或有轻微网裂 | 网裂总面积≤10% | 较多网裂。出现个别裂缝，缝宽未超限 | 网裂种面积＞10% | 出现多处裂缝，未贯通，缝宽超限，或翼墙或耳墙有断裂，与前墙脱开脱开现象 | / | 出现通缝，裂缝超限，或翼墙或耳墙断裂，与前墙完全脱开 | / | / | /
桁架拱桥 | 下部 | 锥坡、护坡 | 缺陷 | 4 | 5 | 完好 | / | 铺砌面局部隆起、凹陷、开裂，砌缝砂浆脱落，或局部铺砌面下滑，坡角损坏 | 缺陷面积≤10% | 铺砌面出现大面积隆起、凹陷、开裂，砌缝砂浆脱落 | 缺陷面积＞10%且小于等于20% | 出现空洞，破损等，丧失锥坡、护坡功能，或锥坡体和坡脚损坏严重，大面积滑坡、坍塌，坡顶下降较大，锥坡、护坡作用明显降低 | 缺陷面积＞20% | / | /
桁架拱桥 | 下部 | 锥坡、护坡 | 冲刷 | 4 | 5 | 完好 | / | 局部冲成浅坑 | / | 坡脚局部冲蚀，冲成深坑、沟或槽 | / | 锥坡体和坡脚冲蚀严重，基础有掏空现象 | / | / | /
桁架拱桥 | 下部 | 桥墩 | 蜂窝、麻面 | 3 | 6 | 完好 | / | 轻微蜂窝、麻面 | 累计面积≤构件面积的20%，单处面积≤1.0m² | 较多蜂窝、麻面 | 累计面积＞构件面积的20%，单处面积大于1.0m² | / | / | / | /
桁架拱桥 | 下部 | 桥墩 | 剥落、露筋 | 4 | 6 | 完好 | / | 局部混凝土剥落、露筋 | 累计面积≤构件面积的3%，单处面积≤0.5m² | 较大范围混凝土剥落、露筋 | 累计面积＞构件面积的3%且≤构件面积的10%，单处面积≤1.0m² | 大范围混凝土剥落、露筋 | 累计面积＞构件面积的10%，单处面积＞1.0m² | / | /
桁架拱桥 | 下部 | 桥墩 | 空洞、孔洞 | 4 | 6 | 完好 | / | 局部空洞、孔洞 | 累计面积≤构件面积的3%，单处面积≤0.5m² | 较大范围空洞、孔洞 | 累计面积＞构件面积的3%且≤构件面积的10%，单处面积≤0.5m²或最大深度≤25mm | 大范围空洞、孔洞 | 累计面积＞构件面积的10%，单处面积＞0.5m²或最大深度＞25mm | / | /
桁架拱桥 | 下部 | 桥墩 | 钢筋锈蚀 | 5 | 6 | 完好 | / | 有锈蚀现象 | / | 钢筋锈蚀，混凝土表面有沿主筋方向的裂缝或混凝土表面有锈迹 | / | 大量主筋锈蚀，混凝土表面保护层剥落，钢筋裸露，甚至出现主筋锈断现象 | / | 钢筋严重锈蚀，主筋锈断，混凝土表面严重开裂，出现严重滑动或倾斜等现象 | /
桁架拱桥 | 下部 | 桥墩 | 混凝土碳化、腐蚀 | 4 | 6 | 无碳化现象 | / | 有少量碳化或腐蚀现象，且所有碳化深度均小于混凝土保护层厚度 | / | 部分位置出现碳化现象，局部碳化深度大于混凝土保护层厚度，混凝土表面少量胶凝料松散粉化，或构件受强酸性液体或砌体腐蚀，造成混凝土受到腐蚀，或钢筋出现少量锈蚀，或有冻融现象，造成混凝土出现胀裂 | / | 大部分位置碳化，碳化深度大于混凝土保护层厚度，混凝土表面胶凝料大量松散粉化，或构件受强酸性液体或气体腐蚀，造成混凝土腐蚀或钢筋大量锈蚀，或有冻融现象，造成混凝土严重胀裂 | / | / | /
桁架拱桥 | 下部 | 桥墩 | 磨损 | 4 | 6 | 完好 | / | 有磨损现象，个别部位表面磨耗，粗集料显露 | 累计面积≤构件面积的5% | 较大范围有磨损、缩颈现象，并出现露筋或锈蚀 | 累计面积＞构件面积的5%且≤构件面积的20% | 大范围有磨损、缩颈现象，混凝土剥落，大范围出现露筋现象，裸露钢筋锈蚀 | 累计面积＞构件面积的20% | / | /
桁架拱桥 | 下部 | 桥墩 | 圬工砌体缺陷 | 4 | 6 | 完好 | / | 砌体局部出现灰缝脱落现象，或砌体局部出现破损、剥落等现象 | 灰缝脱落累计长度≤构件截面长度的10%，或破损、剥落累计面积≤构件面积的3% | 砌体大范围出现灰缝脱落现象，或砌体较大范围出现破损、剥落。局部变形等现象 | 灰缝脱落累计长度＞构件截面长度的10%，或破损、剥落、局部变形等累计面积＞构件面积的3%且≤构件面积的10% | 砌体大范围出现破损、剥落、松动、变形等现象 | 破损、剥落、松动、变形等累计面积＞构件面积的10% | / | /
桁架拱桥 | 下部 | 桥墩 | 位移 | 5 | 6 | 完好 | / | / | / | 桥墩出现轻微下沉、倾斜滑动等，发展缓慢或趋向稳定 | / | 桥墩出现滑动、下沉、倾斜，变形小于或等于规范值 | / | 桥墩不稳定，出现严重滑动、下沉、位移、倾斜现象，造成结构和桥面变形过大，变形大于规范值或不能正常行车 | /
桁架拱桥 | 下部 | 桥墩 | 裂缝 | 5 | 6 | 完好，无裂缝 | / | 网状裂缝：局部网状裂缝；墩身的水平裂缝：较少裂缝，缝宽未超限；竖向裂缝：较少裂缝，缝宽未超限；不等高的墩盖梁上的竖向裂缝：较少裂缝，缝宽未超限；悬臂桥墩角隅处的裂缝：较少裂缝，缝宽未超限；镶面是突出的裂缝：局部开裂 | 网状裂缝：累计面积≤构件面积的20%，单处面积≤1.0m²；墩身的水平裂缝：缝长≤墩身直径或墩身宽度的1/8；竖向裂缝：缝长≤截面尺寸的1/3；悬臂桥墩角隅处的裂缝：缝长≤截面尺寸的1/3；镶面石突出的裂缝：累计面积≤构件面积的10%，单处面积≤0.5m² | 网状裂缝：局部网状裂缝；从基础向上发展至墩身的裂缝：较多裂缝，缝宽未超限；墩身的水平裂缝：较多裂缝，缝宽未超限；墩身的剪切破坏：较多裂缝，缝宽未超限；不等高的墩盖梁上的竖向裂缝：较多裂缝，缝宽未超限；悬臂桥墩角隅处的裂缝：较多裂缝，缝宽未超限；镶面石突出的裂缝：局部开裂，少量裂缝宽度超限 | 网状裂缝：累计面积＞构件表面积的20%，单处面积＞1.0m²；从基础向上发展至墩身的裂缝：缝长≤截面尺寸的1/3，间距≥50cm；墩身的水平裂缝：缝长＞墩身直径或墩身宽度的1/8且≤墩身直径或墩身宽度的1/2；墩身的剪切破坏：缝长≤截面尺寸的1/3；竖向裂缝：缝长＞截面尺寸的1/5且≤截面尺寸的1/3间距≥截面尺寸的2/3；悬臂桥墩角隅处的裂缝：缝长＞截面尺寸的1/3缺≤截面尺寸的1/2；镶面石突出的裂缝：累计面积＞构件面积的10%且≤构件面积的20%，单处面积≤1.0m² | 从基础向上发展至墩身的裂缝：存在大量裂缝，缝宽大多超限；墩身的水平裂缝：存在大量裂缝，缝宽大多超限；墩身的剪切破坏：缝宽超限；竖向裂缝：存在大量裂缝，缝宽大多超限；悬臂桥墩角隅处的裂缝：缝宽超限；不等高的墩盖梁上的竖向裂缝：存在大量裂缝，缝宽大多超限，少部分混凝土出现剥落、露筋；镶面石突出的裂缝：多处开裂，裂缝宽度大多超限 | 从基础向上发展至墩身的裂缝：缝长＞截面尺寸的1/3，间距＜50cm；墩身的水平裂缝：缝长＞墩身直径或墩身宽度的1/2；墩身的剪切破坏：缝长＞截面尺寸的1/3；竖向裂缝：缝长＞截面尺寸的1/3，间距＜30cm；悬臂桥墩角隅处的裂缝：缝长＞截面尺寸的1/2；不等高的墩盖梁上的竖向裂缝：缝长＞截面尺寸的2/3；镶面石突出的裂缝：累计面积＞构件面积的20% | 桥墩出现结构性裂缝，缝宽超限，裂缝有开合现象，桥墩变形失稳 | /
桁架拱桥 | 下部 | 桥墩(盖梁、系梁) | 蜂窝、麻面 | 3 | 6 | 完好 | / | 轻微蜂窝、麻面 | 累计面积≤构件面积的20%，单处面积≤1.0m² | 较多蜂窝、麻面 | 累计面积＞构件面积的20%，单处面积大于1.0m² | / | / | / | /
桁架拱桥 | 下部 | 桥墩(盖梁、系梁) | 剥落、露筋 | 4 | 6 | 完好 | / | 局部混凝土剥落、露筋 | 累计面积≤构件面积的3%，单处面积≤0.5m² | 较大范围混凝土剥落、露筋 | 累计面积＞构件面积的3%且≤构件面积的10%，单处面积≤1.0m² | 大范围混凝土剥落、露筋 | 累计面积＞构件面积的10%，单处面积＞1.0m² | / | /
桁架拱桥 | 下部 | 桥墩(盖梁、系梁) | 空洞、孔洞 | 4 | 6 | 完好 | / | 局部空洞、孔洞 | 累计面积≤构件面积的3%，单处面积≤0.5m² | 较大范围空洞、孔洞 | 累计面积＞构件面积的3%且≤构件面积的10%，单处面积≤0.5m²或最大深度≤25mm | 大范围空洞、孔洞 | 累计面积＞构件面积的10%，单处面积＞0.5m²或最大深度＞25mm | / | /
桁架拱桥 | 下部 | 桥墩(盖梁、系梁) | 钢筋锈蚀 | 5 | 6 | 完好 | / | 有锈蚀现象 | / | 钢筋锈蚀，混凝土表面有沿主筋方向的裂缝或混凝土表面有锈迹 | / | 大量主筋锈蚀，混凝土表面保护层剥落，钢筋裸露，甚至出现主筋锈断现象 | / | 钢筋严重锈蚀，主筋锈断，混凝土表面严重开裂，出现严重滑动或倾斜等现象 | /
桁架拱桥 | 下部 | 桥墩(盖梁、系梁) | 混凝土碳化、腐蚀 | 4 | 6 | 无碳化现象 | / | 有少量碳化或腐蚀现象，且所有碳化深度均小于混凝土保护层厚度 | / | 部分位置出现碳化现象，局部碳化深度大于混凝土保护层厚度，混凝土表面少量胶凝料松散粉化，或构件受强酸性液体或砌体腐蚀，造成混凝土受到腐蚀，或钢筋出现少量锈蚀，或有冻融现象，造成混凝土出现胀裂 | / | 大部分位置碳化，碳化深度大于混凝土保护层厚度，混凝土表面胶凝料大量松散粉化，或构件受强酸性液体或气体腐蚀，造成混凝土腐蚀或钢筋大量锈蚀，或有冻融现象，造成混凝土严重胀裂 | / | / | /
桁架拱桥 | 下部 | 桥墩(盖梁、系梁) | 裂缝 | 4 | 6 | 完好，无裂缝 | / | 网状裂缝：局部网状开裂：墩帽顶面水平裂缝：少量裂缝，缝宽未超限；由支承垫石从下向上发展的裂缝：缝宽未超限；盖梁自上而下的垂直裂缝：缝宽未超限 | 网状裂缝：累计面积≤构件面积的20%，单处面积≤1.0m²；墩帽顶面水平裂缝：缝长≤截面尺寸的1/3；有支承垫石从下向上发展的裂缝：缝长≤截面尺寸的1/3；盖梁自上而下的垂直裂缝：缝长≤截面尺寸的1/5，间距＞80cm | 网状裂缝：局部网裂；墩帽顶面水平裂缝：缝宽未超限；由支承垫石从下向上发展的裂缝：缝宽未超限；盖梁自上而下的垂直裂缝：缝宽未超限 | 网状裂缝：累计面积＞构件面积的20%，单处面积＞1.0m²；墩帽顶面水平裂缝：缝长＞截面尺寸的1/3且≤截面尺寸的2/3，间距≥20cm；由支承垫石从下向上发展的裂缝：缝长＞截面尺寸的1/3且≤截面尺寸的2/3；盖梁自上而下的垂直裂缝：缝长＞截面尺寸的1/5且≤截面尺寸的1/3，间距≥50cm | 墩帽顶面水平裂缝：存在大量裂缝，缝宽超限；由支承垫石从下向上发展的裂缝：存在大量裂缝，缝宽超限；盖梁自上而下的垂直裂缝：裂缝贯通，缝宽超限 | 墩帽顶面水平裂缝：缝长＞截面尺寸的2/3，间距＜20cm；有支承垫石从下向上发展的裂缝：缝长＞截面尺寸的2/3；盖梁自上而下的垂直裂缝：缝长＞1/3截面尺寸，间距＜50cm | / | /
桁架拱桥 | 下部 | 桥台 | 剥落 | 4 | 7 | 完好 | / | 局部混凝土剥落 | 累计面积≤构件面积的5%，单处面积≤0.5m² | 较大范围混凝土剥落 | 累计面积＞构件面积的5%且≤构件面积的20%，单处面积≤1.0m² | 大范围混凝土剥落 | 累计面积＞构件面积的20%，单处面积＞1.0m² | / | /
桁架拱桥 | 下部 | 桥台 | 空洞、孔洞 | 4 | 7 | 完好 | / | 局部空洞、孔洞 | 累计面积≤构件面积的5%，单处面积≤0.5m² | 较大范围空洞、孔洞 | 累计面积＞构件面积的5%且≤构件面积的20%，单处面积≤1.0m²或深度≤25mm | 大范围空洞、孔洞 | 累计面积＞构件面积的20%，单处面积＞1.0m²或深度＞25mm | / | /
桁架拱桥 | 下部 | 桥台 | 磨损 | 3 | 7 | 完好 | / | 出现磨损，个别部位表面缺陷，粗集料显露 | 累计面积≤构件面积的10% | 大范围有磨损，粗集料显露 | 累计面积＞构件面积的10% | / | / | / | /
桁架拱桥 | 下部 | 桥台 | 混凝土碳化、腐蚀 | 3 | 7 | 完好 | / | 有局部碳化或腐蚀现象，且所有碳化深度均小于混凝土保护层厚度 | / | 大部分出现碳化或腐蚀现象，局部碳化深度大于混凝土保护层厚度，混凝土表面少量胶凝料松散粉化 | / | / | / | / | /
桁架拱桥 | 下部 | 桥台 | 圬工砌体缺陷 | 4 | 7 | 完好 | / | 砌体局部出现灰缝脱落现象，或砌体局部出现破损、剥落等现象 | 灰缝脱落累计长度≤构件截面长度的10%，或破损、剥落累计面积＜构件面积的3% | 砌体大范围出现灰缝脱落现象，或砌体较大范围出现破损、剥落、局部变形等现象 | 灰缝脱落累计长度＞构件截面长度的10%，或破损、剥落、局部变形等累计面积＞构件面积的3%且≤构件面积的10% | 砌体大范围出现破损、剥落、松动、变形等现象 | 破损、剥落、松动、变形等现象累计面积＞构件面积的10% | / | /
桁架拱桥 | 下部 | 桥台 | 桥头跳车 | 4 | 7 | 完好 | / | 台背路面轻微沉降，有轻度跳车现象 | 沉降值≤2cm | 台背路面沉降较大，桥头跳车明显 | 沉降值＞2cm且≤5cm | 台背路面明显沉降，桥头跳车严重 | 沉降值＞5cm | / | /
桁架拱桥 | 下部 | 桥台 | 台背排水状况 | 4 | 7 | 完好 | / | 台背排水不良，造成桥台被渗水污染 | / | 台背填土排水不畅，填土出现膨胀或冻胀现象，造成挤压隆起，变形发展较快 | / | 台背填土排水不畅，填土出现膨胀或冻胀现象，造成台身、翼墙等构件出现大面积鼓肚或砌体松动，甚至出现严重变形 | / | / | /
桁架拱桥 | 下部 | 桥台 | 位移 | 5 | 7 | 完好 | / | / | / | 出现轻微下沉、倾斜滑动，发展缓慢或趋向稳定 | / | 桥台出现滑动、下沉、倾斜、冻拨等，台背填土有沉降裂缝或挤压隆起，变形发展较快，变形小于或等于规范值 | / | 桥台不稳定，出现严重滑动、下沉、位移、倾斜、冻拨等，造成结构和桥面变形过大，变形大于规范值或不能正常行车 | /
桁架拱桥 | 下部 | 桥台 | 裂缝 | 5 | 7 | 完好、无裂缝 | / | 网状裂缝：局部网状开裂；从基础向上发展至台身的裂缝：缝宽未超限；台身水平裂缝：缝宽未超限；竖向裂缝：缝宽未超限；翼墙和前墙断裂的裂缝：出现开裂，缝宽未超限；镶面石突出的裂缝：局部开裂 | 网状裂缝：累计面积≤构件面积的20%，单处面积≤1.0m²；从基础向上发展至台身的裂缝：缝长≤截面尺寸1/5；台身的水平裂缝：缝长≤台身宽的1/8；竖向裂缝：缝长≤截面尺寸的1/3；翼墙和前墙断裂的裂缝：缝长≤截面尺寸的1/3；镶面石突出的裂缝：累计面积≤构件面积的10%，单处面积≤0.5m² | 网状裂缝：局部网状裂缝；从基础向上发展至台身的裂缝：缝宽未超限；台身的水平裂缝：缝宽未超限；竖向裂缝：缝宽未超限；翼墙和前墙断裂的裂缝：出现开裂，缝宽超限；镶面石突出的裂缝：局部开裂 | 网状裂缝：累计面积＞构件面积的20%，单处面积＞1.0m²；从基础向上发展至台身的裂缝：缝长＞截面尺寸的1/5且≤截面尺寸的1/3，间距≥20cm；台身的水平裂缝：缝长＞台身宽的1/8且≤台身宽的1/2；竖向裂缝：缝长＞截面尺寸的1/3且≤截面尺寸的1/2，间距≥20cm；翼墙和前墙断裂的裂缝：缝长＞截面尺寸的1/3且截面尺寸的2/3；镶面石突出的裂缝：累计面积＞构件面积的10%，单处面积＞1.0m² | 从基础向上发展至台身的裂缝：重点部位缝宽超限；台身的水平裂缝：重点部位缝宽超限；竖向裂缝：重点部位缝宽超限；翼墙和前墙断裂的裂缝：出现开裂，缝宽超限 | 从基础向上发展至台身的裂缝：缝长＞截面尺寸的1/3，间距＜20cm；台身的水平裂缝：缝长＞台身宽的1/2；竖向裂缝：缝长＞截面尺寸的1/2，间距＜20cm；翼墙和前墙断裂的裂缝：缝长＞截面尺寸的2/3，缝宽＞1.0mm | 桥台出现结构性裂缝，桥台变形失稳 | 缝宽＞1.0mm，缝长＞台身的2/3
桁架拱桥 | 下部 | 桥台(台帽) | 破损 | 4 | 7 | 完好 | / | 局部混凝土剥落、磨损等 | 累计面积≤构件面积的10%，单处面积≤0.5m² | 较大范围混凝土剥落、磨损等 | 累计面积＞构件面积的10%且≤构件面积的20%，单处面积≤1.0m² | 大范围混凝土剥落、磨损等 | 累计面积＞构件面积的20%，单处面积＞1.0m² | / | /
桁架拱桥 | 下部 | 桥台(台帽) | 混凝土碳化、腐蚀 | 3 | 7 | 无碳化现象 | / | 有局部碳化或腐蚀现象，且所有碳化深度均小于混凝土保护层厚度 | / | 大部分出现碳化或腐蚀现象，局部碳化深度大于混凝土保护层厚度，混凝土表面少量胶凝料松散粉化 | / | / | / | / | /
桁架拱桥 | 下部 | 桥台(台帽) | 裂缝 | 4 | 7 | 完好、无裂缝 | / | 由支承垫石从下向上发展的裂缝：缝宽未超限；台帽自上而下的垂直裂缝：缝宽未超限 | 由支承垫石从下向上发展的裂缝：缝长≤截面尺寸的2/3；台帽自上而下的垂直裂缝：缝长≤截面尺寸的2/3，间距≥20cm | 由支承垫石从下向上发展的裂缝：缝宽超限；台帽自上而下的垂直裂缝：缝宽超限 | 由支承垫石从下向上发展的裂缝：缝长＞截面尺寸的2/3；台帽自上而下的垂直裂缝：缝宽＞限值且≤1.0mm，缝长＞截面尺寸的2/3，间距＜20cm | 台帽自上而下的垂直裂缝：缝宽超限 | 台帽自上而下的垂直裂缝：缝宽＞1.0mm，缝长＞截面尺寸的2/3，间距＜20cm | / | /
桁架拱桥 | 下部 | 桥台(台帽) | 空洞、孔洞 | 4 | 7 | 完好 | / | 局部空洞、孔洞 | 累计面积≤构件面积的5%，单处面积≤0.5m² | 较大范围空洞、孔洞 | 累计面积＞构件面积的5%且≤构件面积的20%，单处面积≤1.0m²或深度≤25mm | 大范围空洞、孔洞 | 累计面积＞构件面积的20%，单处面积＞1.0m²或深度＞25mm | / | /
桁架拱桥 | 下部 | 墩台基础 | 冲刷、掏空 | 5 | 8 | 完好 | / | 基础无冲蚀现象，表面长有青苔、杂草 | / | 基础有局部冲蚀现象，部分外露，但未露出基底 | 基础冲空面积≤10% | 浅基被冲空，露出底面，冲刷深度大于设计值 | 基础冲空面积＞10%且≤20% | 冲刷深度大于设计值，地基失效，承载力降低，或桥台岸坡滑移或基础无法修复 | 基础冲空面积＞20%
桁架拱桥 | 下部 | 墩台基础 | 剥落、露筋 | 5 | 8 | 完好 | / | 承台出现少量剥落、露筋、锈蚀现象，或基础少量混凝土剥落 | 累计面积≤构件面积的3%，单处面积≤0.25m² | 承台较大范围出现剥落、露筋、锈蚀现象，或基础小范围出现剥落、露筋、锈蚀现象 | 剥落、露筋累计面积＞构件面积的3%且≤构件面积的10%，单处面积＞0.25m²且≤1.0m² | 承台大范围出现严重剥落、露筋、锈蚀现象且混凝土出现严重锈蚀裂缝，或基础较大范围出现剥落、露筋，主筋严重锈蚀 | 剥落、露筋累计面积＞构件面积的10%且≤构件面积的20%，单处面积＞1.0m² | 基础大量剥落、露筋且主筋有锈断现象，基础失稳 | 基础剥落、露筋累计面积＞构件面积的20%，单处面积＞1.0m²
桁架拱桥 | 下部 | 墩台基础 | 冲蚀 | 4 | 8 | 完好 | / | 基础或承台有轻微磨损、腐蚀现象，个别部位表面磨耗，粗骨料显露 | 累计面积≤构件面积的3% | 基础或承台大范围被侵蚀，有磨损、缩颈、露筋或者环状冻裂现象；或桩基顶面出现较大空洞 | 剥落、露筋累计面积＞构件面积的3%且≤构件面积的10% | 混凝土腐蚀或钢筋大量锈蚀并有锈断现象；或有严重冻融现象，造成大面积混凝土胀裂 | 累计面积＞构件面积的10% | / | /
桁架拱桥 | 下部 | 墩台基础 | 河底铺砌损坏 | 4 | 8 | 河底铺砌完好，无冲刷现象 | / | 河底铺砌局部轻微冲刷或损坏 | / | 河底铺砌冲刷较重或损坏严重 | / | 河底铺砌出现严重冲刷掏空或损坏 | / | / | /
桁架拱桥 | 下部 | 墩台基础 | 沉降 | 5 | 8 | 完好 | / | / | / | 出现轻微的下沉，发展缓慢或下沉趋于稳定 | / | 出现下沉现象，沉降量小于或等于规范值 | / | 基础不稳定，下沉现象严重，沉降量大于规范值，造成上部结构和桥面系变形过大 | /
桁架拱桥 | 下部 | 墩台基础 | 滑移和倾斜 | 5 | 8 | 完好 | / | / | / | 出现滑移或倾斜，导致支座和墩台支承面轻微损坏，或导致伸缩缝装置破坏、接缝减小、伸缩机能受损，但发展缓慢或下沉趋于稳定 | / | 基础出现滑移或倾斜，导致支座和墩台支承面被严重破坏，或导致伸缩装置破坏、接缝减少、伸缩机能完全丧失，或滑移量过大，梁端与胸墙紧贴 | / | 滑移量过大导致前墙破坏或局部破碎、压曲，或基础不稳定，滑移或倾斜现象严重，或导致梁体从支承面上滑落 | /
桁架拱桥 | 下部 | 墩台基础 | 裂缝 | 5 | 8 | 完好 | / | 结构应力异常，出现剪切裂缝，缝宽未超限 | 缝长≤截面尺寸的1/3 | 结构应力异常，出现剪切裂缝，缝宽未超限 | 缝长＞截面尺寸的1/3且≤截面尺寸的1/2 | 结构应力异常，出现剪切裂缝或混凝土出现碎裂 | 缝宽＞限值且≤1.0mm，缝长＞截面尺寸的1/2 | 结构应力异常，出现剪切裂缝，裂缝贯通，基础处于失稳状态，或基础出现结构性裂缝甚至断裂 | 缝宽＞1.0mm，缝长＞截面尺寸的1/2
桁架拱桥 | 下部 | 河床 | 堵塞 | 4 | 9 | 完好 | / | 局部有漂流物，堵塞河道 | / | 多处有漂流物堵塞河道 | / | 河道被完全堵塞 | / | / | /
桁架拱桥 | 下部 | 河床 | 冲刷 | 4 | 9 | 河床稳定，无冲蚀现象 | / | 局部轻微冲刷 | / | 冲刷较重，墩台有掏空现象，防护体损坏严重 | / | 河床压缩，出现严重冲刷掏空，危机桥梁安全 | / | / | /
桁架拱桥 | 下部 | 河床 | 河床变迁 | 4 | 9 | 完好 | / | 局部轻微淤积 | / | 河床淤泥严重，河床扩宽有变迁趋势 | / | 已出现变迁、扩宽现象，并有发展趋势 | / | / | /
桁架拱桥 | 下部 | 调治构造物 | 损坏 | 4 | 10 | 完好 | / | 构造物局部断裂，砌体松动、鼓肚、凹陷或灰浆脱落 | / | 表面出现大面积损坏或坡脚局部损坏 | / | 需要设置但没有设置调治构造物者 | / | / | /
桁架拱桥 | 下部 | 调治构造物 | 冲刷、变形 | 4 | 10 | 完好 | / | 边坡局部下滑，基础局部冲空 | / | 边坡大面积下滑，构造物出现下沉、倾斜，局部坍塌 | / | 构造物出现下沉、倾斜、坍塌，基础冲蚀严重 | / | / | /
桁架拱桥 | 桥面 | 沥青混凝土桥面铺装 | 变形（车辙、拥包、高低不平等） | 4 | 11 | 完好 | / | 局部出现波浪拥包；或局部有高低不平的现象；或局部出现车辙，深度较浅 | 波浪拥包面积≤10%，波峰波谷高差≤25mm；高低差≤25mm；铺装层出现车辙的面积≤10%，深度≤25mm | 多处出现波浪拥包；或多处有高低不平的现象；或较大面积出现车辙，深度较浅 | 波浪拥包面积＞10%且≤20%，波峰波谷高差≤25mm；高低差≤25mm；铺装层出现车辙的面积＞10%且≤20%，深度≤25mm | 大面积出现波浪拥包；或普遍有高低不平的现象；或大面积出现车辙，深度较深 | 波浪拥包面积＞20%，波峰波谷高差＞25mm；高低差＞25mm；铺装层出现车辙的面积＞20%，深度＞25mm | / | /
桁架拱桥 | 桥面 | 沥青混凝土桥面铺装 | 泛油 | 4 | 11 | 完好 | / | 局部出现泛油 | 面积≤10% | 多处出现泛油 | 面积＞10%且≤20% | 大面积出现泛油、磨光 | 面积＞20% | / | /
桁架拱桥 | 桥面 | 沥青混凝土桥面铺装 | 破损 | 4 | 11 | 完好 | / | 面层局部松散、露骨或局部浅坑槽 | 松散、露骨累计面积≤10%或坑槽深度≤25mm，累计面积≤3%，单处面积≤0.5m² | 多处松散、露骨或多处出现坑槽 | 松散、露骨累计面积＞10%且≤20%或坑槽深度≤25mm，累计面积大于3%且≤10%，单处面积＞0.5m²且≤1.0m² | 大部分松散、露骨或大部分有坑槽 | 松散、露骨累计面积＞20%或坑槽深度＞25mm，累计面积＞10%，单处面积＞1.0m² | / | /
桁架拱桥 | 桥面 | 沥青混凝土桥面铺装 | 裂缝 | 4 | 11 | 完好 | / | 局部龟裂，裂缝区无变形、无散落或局部块裂，裂缝区无散落或有纵横裂缝，裂缝壁无散落，无支缝 | 龟裂缝宽≤2.0mm，部分裂缝块度≤5.0m或块裂缝宽≤3.0mm，大部分裂缝块度＞1.0m或纵横裂缝缝长≤1.0m，缝宽≤3.0mm | 局部龟裂，状态明显，裂缝区有轻度散落或变形或局部块裂，裂缝区有散落或有纵横裂缝，裂缝壁有散落，有支缝 | 龟裂＞2.0mm且≤5.0mm，部分裂缝块度≤2.0m或块裂缝宽＞3.0mm，大部分裂缝块度＞0.5m且≤1.0m或纵横裂缝缝长＞1.0m且≤2.0m，缝宽＞3.0mm | 多处龟裂，特征显著，裂缝区变形明显、散落严重或多处块裂，裂缝区散落严重或有纵横通缝，裂缝壁散落，支缝严重 | 龟裂缝宽＞5.0mm，大部分裂缝块度≤2.0m或块裂缝宽＞3.0mm，大部分裂缝块度≤0.5m或纵横裂缝缝长＞2.0m，缝宽＞3.0mm | / | /
桁架拱桥 | 桥面 | 水泥混凝土桥面铺装 | 磨光、脱皮、露骨 | 4 | 11 | 完好 | / | 局部出现磨光、脱皮、露骨 | 面积≤10% | 多处出现磨光、脱皮、露骨 | 面积＞10%且≤20% | 大面积出现磨光、脱皮、露骨 | 面积＞20% | / | /
桁架拱桥 | 桥面 | 水泥混凝土桥面铺装 | 错台 | 4 | 11 | 完好 | / | 局部接缝两侧出现高差现象 | 高差≤10mm | 多处接缝两侧出现高差现象 | 高差＞10mm | 绝大多数接缝两侧出现高差现象 | 高差＞10mm | / | /
桁架拱桥 | 桥面 | 水泥混凝土桥面铺装 | 坑洞 | 4 | 11 | 完好 | / | 局部出现坑洞 | 深度≤1cm，直径≤3cm，或累计面积≤3% | 多处坑洞 | 深度＞1cm，直径＞3cm，或累计面积＞3%且≤10% | 大部分有坑洞 | 深度＞1cm，直径＞3cm，或累计面积＞10% | / | /
桁架拱桥 | 桥面 | 水泥混凝土桥面铺装 | 剥落 | 4 | 11 | 完好 | / | 局部接缝处出现浅层边角剥落，局部出现层状剥落 | 层状剥落累计面积≤10% | 多处接缝处出现中、深层边角剥落，局部出现层状剥落 | 层状剥落累计面积＞10%且≤20% | 大部分接缝处出现深层边角剥落，局部出现层状剥落 | 层状剥落累计面积＞20% | / | /
桁架拱桥 | 桥面 | 水泥混凝土桥面铺装 | 拱起 | 4 | 11 | 完好 | / | 接缝两侧出现轻微抬高 | 接缝拱起条数≤总数的10% | 接缝两侧出现较大抬高 | 接缝拱起条数＞总数的10%且≤总数的20% | 接缝两侧出现明显抬高 | 接缝拱起条数＞总数的20% | / | /
桁架拱桥 | 桥面 | 水泥混凝土桥面铺装 | 接缝料损坏 | 4 | 11 | 完成 | / | 接缝处填料老化、漏水，但尚未出现剥落、脱空，或被杂物填塞现象 | 填料老化、漏水≤整条缝的10% | 接缝处填料老化、漏水，部分填料脱空，或被杂物填塞 | 填料老化、漏水＞整条缝的10%且整条缝的20%，或脱空、填塞长度≤接缝长的1/3 | 接缝处填料老化、漏水，多处填料脱空，或被杂物填塞 | 填料老化、漏水＞整条缝20%，或脱空、填塞长度＞接缝长的1/3 | / | /
桁架拱桥 | 桥面 | 水泥混凝土桥面铺装 | 裂缝（板角断裂、破碎板） | 4 | 11 | 完好 | / | 局部存在横向裂缝、纵向裂缝或斜裂缝，但未贯通或板角处裂缝与纵横接缝相交或局部出现破损板，但未发生松动、沉陷等病害 | 裂缝缝宽＜3mm或交点距角点≤板块边长，裂缝缝宽＜3mm或每块板北分为2～3块 | 多数存在横向裂缝、纵向裂缝或斜裂缝，边缘有碎裂或板角处裂缝与纵横向接缝相交，边缘存在碎裂或出现较多破碎板，板块伴有松动、沉陷、唧泥等现象 | 裂缝缝宽≥3mm且≤10mm或交点距角点≤1/2板块边长，裂缝缝宽≥3mm且≤10mm或每块板被分为3～4块 | 大部分存在横向裂缝、纵向裂缝或斜裂缝，边缘有碎裂，并伴有错台出现或板角处裂缝与纵横向接缝相交，断角有松动或出现大量破碎板，板块伴有松动、沉陷、唧泥等现象 | 裂缝缝宽＞10mm或交点距角点≤1/2板块边长，缝宽＞10mm或每块板被分成4块以上 | / | /
桁架拱桥 | 桥面 | 伸缩缝装置 | 凹凸不平 | 4 | 12 | 完好 | / | 略有凹凸不平 | 差值≤1cm | 有明显凹凸不平 | 差值＞1cm且≤3cm | 严重凹凸不平 | 差值＞3cm | / | /
桁架拱桥 | 桥面 | 伸缩缝装置 | 锚固区缺陷 | 4 | 12 | 完好 | / | 锚固构件松动，或锚固螺栓松脱或混凝土轻微损坏，出现裂缝、剥落现象 | 数量≤10%或面积≤10% | 锚固构件松动，或锚固螺栓松脱但功能尚存或混凝土局部损坏 | 数量＞10%且≤20%或面积＞10%且≤20% | 锚固构件松动，或锚固螺栓松脱基本失效或混凝土大面积破损 | 数量＞20%或面积＞20% | / | /
桁架拱桥 | 桥面 | 伸缩缝装置 | 破损 | 4 | 12 | 完好 | / | 锚固构件松动、缺失，或焊缝开裂或橡胶条轻微损坏、老化或排水管发生轻微破损，但不影响功能 | 数量≤10%或面积≤20% | 锚固构件松动、缺失，或焊缝开焊，造成钢板破损或橡胶条老化、剥离或焊接处大部分出现裂缝，但未断裂或防水材料老化伴有局部脱落现象，或排水管破损、堵塞，尚能维持功能 | 数量＞10%且≤20%或面积＞20% | 严重老化，锚固构件松动、缺失、或焊缝开焊，造成钢板破损失效或焊接处出现剪断现象，或钢板其他部位出现剪断现象，或橡胶条完全剥离或脱落或防水材料老化，完全脱落，或排水管完全堵塞失效 | 数量＞20% | / | /
桁架拱桥 | 桥面 | 伸缩缝装置 | 失效 | 4 | 12 | 完好 | / | 上层槽口堵塞、卡死等原因，造成伸缩缝伸缩异常，车辆行驶时出现冲击和噪声 | / | 上层槽口堵塞、卡死等原因，造成伸缩缝不能自由变形，伸缩异常现象严重，伸缩缝出现明显损坏 | / | 伸缩缝异常导致失效 | / | / | /
桁架拱桥 | 桥面 | 人行道 | 破损 | 4 | 13 | 完好 | / | 出现少量坑槽、孔洞、裂缝、剥落、松动等现象 | 面积≤10% | 出现较多坑槽、孔洞、裂缝、剥落、松动等现象 | 面积＞10%且≤20% | 出现大量坑槽、孔洞、裂缝、剥落、松动等现象 | 面积＞20% | / | /
桁架拱桥 | 桥面 | 人行道 | 缺失 | 4 | 13 | 完好 | / | 人行道出现少量缺失现象 | 面积≤3% | 人行道出现较大面积缺损 | 面积＞3%且≤10% | 人行道出现大面积缺损 | 面积＞10% | / | /
桁架拱桥 | 桥面 | 护栏、栏杆 | 撞坏、缺失 | 4 | 14 | 完好 | / | 局部受到车辆冲撞，不影响功能，或构件脱落、缺失 | 损坏长度≤3% | 多处出现车辆冲撞引起的损坏，不影响功能，或构件脱落、缺失 | 损坏长度＞3%且≤10% | 收到车辆冲撞，失去效用，或构件脱落、缺失 | 损坏长度＞10% | / | /
桁架拱桥 | 桥面 | 护栏、栏杆 | 破损 | 4 | 14 | 完好 | / | 个别构件出现蜂窝麻面、剥落、锈蚀、裂缝、变形错位等现象 | 面积≤10% | 较多构件出现蜂窝麻面、剥落、露筋、锈蚀、裂缝、变形错位等现象 | 面积＞10%且≤20% | 大量构件出现剥落、露筋、锈蚀、裂缝、变形错位等现象 | 面积＞20% | / | /
桁架拱桥 | 桥面 | 防排水系统 | 排水不畅 | 4 | 15 | 完好 | / | 局部排水不畅，桥下出现漏水现象，或桥台支承面、翼墙面等平面受到污水污染 | / | 桥下多处出现漏水现象，或桥台支承面、翼墙面、前墙面等平面受到污水污染，支座锈蚀，或桥台后填料排水不畅，造成路堤轻微沉降 | / | 桥下普遍出现漏水现象，或桥台支承面、翼墙面、前墙面等平面被污水严重污染，支座严重锈蚀，或桥台后填料排水不畅，造成路堤明显沉降 | / | / | /
桁架拱桥 | 桥面 | 防排水系统 | 泄水管、引水槽缺陷 | 3 | 15 | 完好 | / | 较少泄水管、引水槽、排水孔出现堵塞，或排水设施构件破损、缺件、管体脱落、漏留泄水管 | 数量≤5% | 较多泄水管、引水槽、排水孔出现堵塞，或排水设施构件破损、缺件、管体脱落、漏留泄水管 | 数量＞5% | / | / | / | /
桁架拱桥 | 桥面 | 照明、标志 | 污损或损坏 | 4 | 16 | 完好 | / | 个别设施松动、锈蚀、损坏，或出现污损标志不清现象 | / | 多处设施松动、锈蚀、损坏，或出现污损标志不清现象 | / | 大部分设施松动、锈蚀、损坏，危及行车安全 | / | / | /
桁架拱桥 | 桥面 | 照明、标志 | 照明设施缺失 | 4 | 16 | 完好 | / | 少量照明设施缺失 | 面积≤10% | 较多照明设施缺失 | 面积＞10%且≤20% | 大量照明设施缺失，危及行车安全 | / | / | /
桁架拱桥 | 桥面 | 照明、标志 | 标志脱落、缺失 | 3 | 16 | 完好 | / | 个别标志脱落、缺失，或需要标志的位置没有相应标志 | / | 多处标志脱落、缺失，或需要标志的位置没有相应标志 | / | / | / | / | /
钢+混凝土组合拱桥 | 上部 | 拱肋 | 涂层缺陷 | 4 | 1 | 完好 | / | 涂层有轻微损坏、裂纹、起皮或剥落 | 累计面积≤构件面积的10%，单处面积≤1.0m2 | 较大范围涂层有损坏、裂纹、起皮或剥落 | 累计面积>构件面积的10%且<构件面积的20%，单处面积>1.Om2 | 大范围涂层有损坏、裂纹、起皮或剥搭 | 累计面积>构件面积的20%，单处面积>1.Om2
钢+混凝土组合拱桥 | 上部 | 拱肋 | 焊缝开裂 | 4 | 1 | 完好 | / | 焊缝部位涂层有少量裂纹，但符合相关规范要求 |  | 较多焊缝存在裂缝，且不符合相关规范要求 |  | 大量焊缝存在裂缝，且不符合相关规范要求
钢+混凝土组合拱桥 | 上部 | 拱肋 | 海凝土裂缝 | 4 | 1 | 完好 | / | 局部出现网状裂纹，或有少量裂缝，缝宽未超限 | 网状裂纹累计面乎≤构件面积的20%，单处面积>1.0m2，或裂缝缝长≤截面尺寸的1/3 | 大面积出现网状裂纹，或有较多裂缝，缝宽未超限 | 网状裂纹累计面积>构件面积的20%，单处面积>1.Om2，或裂缝缝长>截面尺寸的1/3且≤截面尺寸的1/2，间距<20cm | 有大量裂缝，大多贯通且重点部位缝宽超限 | 缝长>截mi尺寸的1/2，间距<20cm
钢+混凝土组合拱桥 | 上部 | 拱肋 | 构件扭曲变形、局部损伤 | 5 | 1 | 完好 | / | 构件存在轻微扭曲现象，横向联结件出现松动 |  | 构件存在明显的永久变形，桥面线形变化明显，行车振动或摇晃明显或有异常音，变形过大 |  | 构件存在明显的水久变形，桥面线形变化明显，结构振动或摇晃显著，有不正常移动，变形过大，严重影响结构安全
钢+混凝土组合拱桥 | 上部 | 拱肋 | 构件腐蚀、生锈 | 4 | 1 | 完好 | / | 构件表面有少量油脂和污垢，且没有附着不牢的氧化皮、铁锈和油漆层 | 锈蚀累计面积≤构件面积的5% | 构件表面发生锈蚀，并且部分氧化皮或油漆层已经剥落或者可以刮除，部位出现锈蚀成洞现象 | 锈蚀累计面积>构件面积的5%且≤构件面积的10%，或锈蚀孔洞≤2个，孔洞直径≤构件宽度的15%（或≤30mm） | 构件表面存在严重点蚀现象，氧化皮或油漆层因锈蚀而全面剥离，较多部位被锈蚀成洞，影响结构安全 | 锈蚀累计面积>构件面积的10%，或锈蚀孔洞>2个，孔洞直径>杆件宽度的15%（或>30mm）
钢+混凝土组合拱桥 | 上部 | 拱肋 | 管内混凝土填充不密实或脱空 | 4 | 1 | 完好 | / | 管内混凝土存在数量极少的脱空现象 |  | 管内混凝土存在少部分脱空现象 |  | 管内混凝土存在较多脱空现象
钢+混凝土组合拱桥 | 上部 | 拱肋 | 主拱圈挠度 | 5 | 1 | 完好 | / | / | / | 挠度小于限值 | 跨中最大挠度≤计算跨径的1/1000 | 挠度大于限值 | 跨中最大挠度>计算跨径的1/1000且≤计算跨径的1/800 | 挠度严重大于限值，显著影响承载力，有不正常移动，或造成梁板出现严重病害，影响行车安全 | 跨中最大挠度>计算跨径的1/800
钢+混凝土组合拱桥 | 上部 | 拱肋 | 拱肋位移 | 5 | 1 | 完好 | / | / | / | / | / | 拱肋沿顺桥向或横桥向出现异常位移变形，行车振动或摇晃明显或有异常音 |  | 拱肋沿顺桥向或横桥向出现严重的位移变形，存在失稳现象，桥面线形、纵向位移伸缩量出现显著异常，结构振动或摇晃显著
钢+混凝土组合拱桥 | 上部 | 拱肋 | 蜂窝、麻面 | 3 | 1 | 完好 | / | 较大面积蜂窝麻面 | 累计面积≤构件面积的50% | 大面积蜂窝麻面 | 累计面积＞构件面积的50% |  |  | / | /
钢+混凝土组合拱桥 | 上部 | 拱肋 | 剥落、掉角 | 4 | 1 | 完好 | / | 局部混凝土剥落或掉角 | 累计面积≤构件面积的5%，或单处面积≤0.5m2 | 较大范围混凝土剥落或掉角 | 累计面积＞构件面积的5%且＜构件面积的10%，或单处面积＞0.5m2且＜1.0m2 | 大范围混凝土剥落或掉角 | 累计面积≥构件面积的10%，或单处面积≥1.0m2 | / | /
钢+混凝土组合拱桥 | 上部 | 拱肋 | 空洞、孔洞 | 4 | 1 | 完好 | / | 局部混凝土空洞、孔洞 | 累计面积≤构件面积的5%，或单处面积≤0.5m2 | 较大范围混凝土空洞、孔洞 | 累计面积＞构件面积的5%且＜构件面积的10%，或单处面积＞0.5m2且＜1.0m2 | 大范围混凝土空洞、孔洞 | 累计面积≥构件面积的10%，或单处面积≥1.0m2 | / | /
钢+混凝土组合拱桥 | 上部 | 拱肋 | 混凝土保护层厚度 | 4 | 1 | 完好 | / | 承重构件混凝土保护层厚度符合要求，对钢筋耐久性有轻度影响 | / | 承重构件混凝土保护层厚度不足，对钢筋耐久性有较大影响，造成钢筋锈蚀 | / | 承重构件混凝土保护层厚度不足，对钢筋耐久性有很大影响，钢筋失去碱性保护，发生交严重锈蚀 | / | / | /
钢+混凝土组合拱桥 | 上部 | 拱肋 | 钢筋锈蚀 | 5 | 1 | 完好 | 承重构件钢筋锈蚀电位水平为0～/200mV，或电阻率＞20000Ω·cm | 承重构件有轻微锈蚀现象 | 承重构件钢筋锈蚀电位水平为/200～/300mV，或电阻率为15000～20000Ω·cm | 承重构件钢筋发生锈蚀，混凝土表面有沿钢筋的裂缝或混凝土表面有锈迹 | 承重构件钢筋锈蚀电位水平为/300～/400mV，或电阻率为10000～15000Ω·cm | 承重构件钢筋锈蚀引起混凝土剥落，钢筋裸露，表面膨胀性锈层显著 | 承重构件钢筋锈蚀电位水平为/400～/500mV，或电阻率为5000～10000Ω·cm | 承重构件大量钢筋锈蚀引起混凝土剥落，部分钢筋屈服或锈断，混凝土表面严重开裂，影响结构安全 | 承重构件钢筋锈蚀电位水平＜/500mV，或电阻率＜5000Ω·cm
钢+混凝土组合拱桥 | 上部 | 拱肋 | 混凝土碳化 | 4 | 1 | 完好 | / | 承重构件有少量碳化现象，且所有碳化深度均小于混凝土保护层厚度 | / | 承重构件的主要受力部位部分位置出现碳化现象，局部碳化深度大于混凝土保护层厚度，混凝土表面少量胶凝料松散粉化 | / | 承重构件的主要受力部位全部测点碳化且碳化深度大于混凝土保护层厚度，混凝土表面凝胶料大量松散粉化 | / | / | /
钢+混凝土组合拱桥 | 上部 | 横向联结系 | 涂层缺陷 | 4 | 2 | 完好 | / | 涂层有轻微损坏、裂纹、起皮或剥落 | 累计面积≤构件面积的10%，单处面积≤1.0m2 | 较大范围涂层有损坏、裂纹、起皮或剥落 | 累计面积>构件面积的10%且<构件面积的20%，单处面积>1.Om2 | 大范围涂层有损坏、裂纹、起皮或剥搭 | 累计面积>构件面积的20%，单处面积>1.Om2
钢+混凝土组合拱桥 | 上部 | 横向联结系 | 焊缝开裂 | 4 | 2 | 完好 | / | 焊缝部位涂层有少量裂纹，但符合相关规范要求 |  | 较多焊缝存在裂缝，且不符合相关规范要求 |  | 大量焊缝存在裂缝，且不符合相关规范要求
钢+混凝土组合拱桥 | 上部 | 横向联结系 | 海凝土裂缝 | 4 | 2 | 完好 | / | 局部出现网状裂纹，或有少量裂缝，缝宽未超限 | 网状裂纹累计面乎≤构件面积的20%，单处面积>1.0m2，或裂缝缝长≤截面尺寸的1/3 | 大面积出现网状裂纹，或有较多裂缝，缝宽未超限 | 网状裂纹累计面积>构件面积的20%，单处面积>1.Om2，或裂缝缝长>截面尺寸的1/3且≤截面尺寸的1/2，间距<20cm | 有大量裂缝，大多贯通且重点部位缝宽超限 | 缝长>截mi尺寸的1/2，间距<20cm
钢+混凝土组合拱桥 | 上部 | 横向联结系 | 构件扭曲变形、局部损伤 | 5 | 2 | 完好 | / | 构件存在轻微扭曲现象，横向联结件出现松动 |  | 构件存在明显的永久变形，桥面线形变化明显，行车振动或摇晃明显或有异常音，变形过大 |  | 构件存在明显的水久变形，桥面线形变化明显，结构振动或摇晃显著，有不正常移动，变形过大，严重影响结构安全
钢+混凝土组合拱桥 | 上部 | 横向联结系 | 构件腐蚀、生锈 | 4 | 2 | 完好 | / | 构件表面有少量油脂和污垢，且没有附着不牢的氧化皮、铁锈和油漆层 | 锈蚀累计面积≤构件面积的5% | 构件表面发生锈蚀，并且部分氧化皮或油漆层已经剥落或者可以刮除，部位出现锈蚀成洞现象 | 锈蚀累计面积>构件面积的5%且≤构件面积的10%，或锈蚀孔洞≤2个，孔洞直径≤构件宽度的15%（或≤30mm） | 构件表面存在严重点蚀现象，氧化皮或油漆层因锈蚀而全面剥离，较多部位被锈蚀成洞，影响结构安全 | 锈蚀累计面积>构件面积的10%，或锈蚀孔洞>2个，孔洞直径>杆件宽度的15%（或>30mm）
钢+混凝土组合拱桥 | 上部 | 横向联结系 | 管内混凝土填充不密实或脱空 | 4 | 2 | 完好 | / | 管内混凝土存在数量极少的脱空现象 |  | 管内混凝土存在少部分脱空现象 |  | 管内混凝土存在较多脱空现象
钢+混凝土组合拱桥 | 上部 | 横向联结系 | 主拱圈挠度 | 5 | 2 | 完好 | / | / | / | 挠度小于限值 | 跨中最大挠度≤计算跨径的1/1000 | 挠度大于限值 | 跨中最大挠度>计算跨径的1/1000且≤计算跨径的1/800 | 挠度严重大于限值，显著影响承载力，有不正常移动，或造成梁板出现严重病害，影响行车安全 | 跨中最大挠度>计算跨径的1/800
钢+混凝土组合拱桥 | 上部 | 横向联结系 | 拱肋位移 | 5 | 2 | 完好 | / | / | / | / | / | 拱肋沿顺桥向或横桥向出现异常位移变形，行车振动或摇晃明显或有异常音 |  | 拱肋沿顺桥向或横桥向出现严重的位移变形，存在失稳现象，桥面线形、纵向位移伸缩量出现显著异常，结构振动或摇晃显著
钢+混凝土组合拱桥 | 上部 | 横向联结系 | 蜂窝、麻面 | 3 | 2 | 完好 | / | 较大面积蜂窝麻面 | 累计面积≤构件面积的50% | 大面积蜂窝麻面 | 累计面积＞构件面积的50% |  |  | / | /
钢+混凝土组合拱桥 | 上部 | 横向联结系 | 剥落、掉角 | 4 | 2 | 完好 | / | 局部混凝土剥落或掉角 | 累计面积≤构件面积的5%，或单处面积≤0.5m2 | 较大范围混凝土剥落或掉角 | 累计面积＞构件面积的5%且＜构件面积的10%，或单处面积＞0.5m2且＜1.0m2 | 大范围混凝土剥落或掉角 | 累计面积≥构件面积的10%，或单处面积≥1.0m2 | / | /
钢+混凝土组合拱桥 | 上部 | 横向联结系 | 空洞、孔洞 | 4 | 2 | 完好 | / | 局部混凝土空洞、孔洞 | 累计面积≤构件面积的5%，或单处面积≤0.5m2 | 较大范围混凝土空洞、孔洞 | 累计面积＞构件面积的5%且＜构件面积的10%，或单处面积＞0.5m2且＜1.0m2 | 大范围混凝土空洞、孔洞 | 累计面积≥构件面积的10%，或单处面积≥1.0m2 | / | /
钢+混凝土组合拱桥 | 上部 | 横向联结系 | 混凝土保护层厚度 | 4 | 2 | 完好 | / | 承重构件混凝土保护层厚度符合要求，对钢筋耐久性有轻度影响 | / | 承重构件混凝土保护层厚度不足，对钢筋耐久性有较大影响，造成钢筋锈蚀 | / | 承重构件混凝土保护层厚度不足，对钢筋耐久性有很大影响，钢筋失去碱性保护，发生交严重锈蚀 | / | / | /
钢+混凝土组合拱桥 | 上部 | 横向联结系 | 钢筋锈蚀 | 5 | 2 | 完好 | 承重构件钢筋锈蚀电位水平为0～/200mV，或电阻率＞20000Ω·cm | 承重构件有轻微锈蚀现象 | 承重构件钢筋锈蚀电位水平为/200～/300mV，或电阻率为15000～20000Ω·cm | 承重构件钢筋发生锈蚀，混凝土表面有沿钢筋的裂缝或混凝土表面有锈迹 | 承重构件钢筋锈蚀电位水平为/300～/400mV，或电阻率为10000～15000Ω·cm | 承重构件钢筋锈蚀引起混凝土剥落，钢筋裸露，表面膨胀性锈层显著 | 承重构件钢筋锈蚀电位水平为/400～/500mV，或电阻率为5000～10000Ω·cm | 承重构件大量钢筋锈蚀引起混凝土剥落，部分钢筋屈服或锈断，混凝土表面严重开裂，影响结构安全 | 承重构件钢筋锈蚀电位水平＜/500mV，或电阻率＜5000Ω·cm
钢+混凝土组合拱桥 | 上部 | 横向联结系 | 混凝土碳化 | 4 | 2 | 完好 | / | 承重构件有少量碳化现象，且所有碳化深度均小于混凝土保护层厚度 | / | 承重构件的主要受力部位部分位置出现碳化现象，局部碳化深度大于混凝土保护层厚度，混凝土表面少量胶凝料松散粉化 | / | 承重构件的主要受力部位全部测点碳化且碳化深度大于混凝土保护层厚度，混凝土表面凝胶料大量松散粉化 | / | / | /
钢+混凝土组合拱桥 | 上部 | 立柱 | 混凝土裂缝 | 4 | 3 | 完好 | / | 局部出现网状裂纹，或有少量裂缝，缝宽未超限 | 网状裂纹累计面积≤构件面积的20%，单处面积≤1.0m2，或裂缝缝长≤截面尺寸的1/2，间距>30cm | 大面积出现网状裂纹，或有较多裂缝，缝宽未超限 | 网状裂纹累计面积>构件面积的20%，单处面积>1.Om2，或裂缝缝长〉截面尺寸的1/2且≤截面尺寸的2/3，间距≥20cm | 有大量裂缝，大多贯通且重点部位缝宽超限 | 缝长>截面尺寸的2/3，间距<20cm
钢+混凝土组合拱桥 | 上部 | 立柱 | 涂层缺陷 | 4 | 3 | 完好 | / | 涂层有轻微损坏、裂纹、起皮或剥落 | 累计面积≤构件面积的10%，单处面积≤1.0m2 | 较大范围涂层有损坏、裂纹、起皮或剥落 | 累计面积>构件面积的10%且<构件面积的20%，单处面积>1.Om2 | 大范围涂层有损坏、裂纹、起皮或剥搭 | 累计面积>构件面积的20%，单处面积>1.Om2
钢+混凝土组合拱桥 | 上部 | 立柱 | 焊缝开裂 | 4 | 3 | 完好 | / | 焊缝部位涂层有少量裂纹，但符合相关规范要求 |  | 较多焊缝存在裂缝，且不符合相关规范要求 |  | 大量焊缝存在裂缝，且不符合相关规范要求
钢+混凝土组合拱桥 | 上部 | 立柱 | 构件扭曲变形、局部损伤 | 5 | 3 | 完好 | / | 构件存在轻微扭曲现象，横向联结件出现松动 |  | 构件存在明显的永久变形，桥面线形变化明显，行车振动或摇晃明显或有异常音，变形过大 |  | 构件存在明显的水久变形，桥面线形变化明显，结构振动或摇晃显著，有不正常移动，变形过大，严重影响结构安全
钢+混凝土组合拱桥 | 上部 | 立柱 | 构件腐蚀、生锈 | 4 | 3 | 完好 | / | 构件表面有少量油脂和污垢，且没有附着不牢的氧化皮、铁锈和油漆层 | 锈蚀累计面积≤构件面积的5% | 构件表面发生锈蚀，并且部分氧化皮或油漆层已经剥落或者可以刮除，部位出现锈蚀成洞现象 | 锈蚀累计面积>构件面积的5%且≤构件面积的10%，或锈蚀孔洞≤2个，孔洞直径≤构件宽度的15%（或≤30mm） | 构件表面存在严重点蚀现象，氧化皮或油漆层因锈蚀而全面剥离，较多部位被锈蚀成洞，影响结构安全 | 锈蚀累计面积>构件面积的10%，或锈蚀孔洞>2个，孔洞直径>杆件宽度的15%（或>30mm）
钢+混凝土组合拱桥 | 上部 | 立柱 | 管内混凝土填充不密实或脱空 | 4 | 3 | 完好 | / | 管内混凝土存在数量极少的脱空现象 |  | 管内混凝土存在少部分脱空现象 |  | 管内混凝土存在较多脱空现象
钢+混凝土组合拱桥 | 上部 | 立柱 | 蜂窝、麻面 | 3 | 3 | 完好 | / | 较大面积蜂窝麻面 | 累计面积≤构件面积的50% | 大面积蜂窝麻面 | 累计面积＞构件面积的50% |  |  | / | /
钢+混凝土组合拱桥 | 上部 | 立柱 | 剥落、掉角 | 4 | 3 | 完好 | / | 局部混凝土剥落或掉角 | 累计面积≤构件面积的5%，或单处面积≤0.5m2 | 较大范围混凝土剥落或掉角 | 累计面积＞构件面积的5%且＜构件面积的10%，或单处面积＞0.5m2且＜1.0m2 | 大范围混凝土剥落或掉角 | 累计面积≥构件面积的10%，或单处面积≥1.0m2 | / | /
钢+混凝土组合拱桥 | 上部 | 立柱 | 空洞、孔洞 | 4 | 3 | 完好 | / | 局部混凝土空洞、孔洞 | 累计面积≤构件面积的5%，或单处面积≤0.5m2 | 较大范围混凝土空洞、孔洞 | 累计面积＞构件面积的5%且＜构件面积的10%，或单处面积＞0.5m2且＜1.0m2 | 大范围混凝土空洞、孔洞 | 累计面积≥构件面积的10%，或单处面积≥1.0m2 | / | /
钢+混凝土组合拱桥 | 上部 | 立柱 | 钢筋锈蚀 | 5 | 3 | 完好 | 承重构件钢筋锈蚀电位水平为0～/200mV，或电阻率＞20000Ω·cm | 承重构件有轻微锈蚀现象 | 承重构件钢筋锈蚀电位水平为/200～/300mV，或电阻率为15000～20000Ω·cm | 承重构件钢筋发生锈蚀，混凝土表面有沿钢筋的裂缝或混凝土表面有锈迹 | 承重构件钢筋锈蚀电位水平为/300～/400mV，或电阻率为10000～15000Ω·cm | 承重构件钢筋锈蚀引起混凝土剥落，钢筋裸露，表面膨胀性锈层显著 | 承重构件钢筋锈蚀电位水平为/400～/500mV，或电阻率为5000～10000Ω·cm | 承重构件大量钢筋锈蚀引起混凝土剥落，部分钢筋屈服或锈断，混凝土表面严重开裂，影响结构安全 | 承重构件钢筋锈蚀电位水平＜/500mV，或电阻率＜5000Ω·cm
钢+混凝土组合拱桥 | 上部 | 吊杆 | 渗水 | 4 | 4 | 完好 | / | 有轻微渗水现象 |  | 个别构件防水渗透装置损坏，有明显渗水现象，并有锈蚀 |  | 构件防水渗透装置损坏，多处构件有明显渗水现象并伴有较严重锈蚀现象
钢+混凝土组合拱桥 | 上部 | 吊杆 | 锈蚀 | 5 | 4 | 完好 | / | 构件表面有少量油脂和污垢，且没有附着不牢的氧化皮、铁锈和油漆层 | 锈蚀累计面职≤构件面积的3% | 构件表面发生锈蚀，且部分氧化皮或油漆层已经剥落 | 蚀累计面积>构件面积的3%且≤构件面积的10% | 构件表面有大量点蚀现象，氧化皮或池漆层因锈蚀而部分剥落或者可以刮除，出现锈蚀成洞现象 | 锈蚀累计面积>构件面积的10%，有2个以内的锈蚀孔洞 | 构件表面有严重点蚀现象，氧化皮或油漆层因锈蚀而全面剥离，较多部位被锈蚀成洞，影响结构安全 | 锈蚀累计面积>构件面积的10%，有2个以上的锈蚀孔洞
钢+混凝土组合拱桥 | 上部 | 吊杆 | 锚头损坏 | 4 | 4 | 完好 | / | 个别锚头出现轻微破损现象 |  | 个别锚头出现破损、松动现象 |  | 多数锚头出现破损、松动或裂缝现象
钢+混凝土组合拱桥 | 上部 | 吊杆 | 橡胶老化变质 | 4 | 4 | 完好 | / | 吊索端部及减振器部位橡胶轻微老化，表面有脏污，或减振措施有极个别处表面轻微损坏 |  | 吊索端部及减振器部位橡胶老化变形，或减振措施较多处出现松动或损坏； |  | 吊索端部及减振器部位橡胶老化变形，并有破裂渗水现象，或减振措施出现大量损坏，失去效用
钢+混凝土组合拱桥 | 上部 | 吊杆 | 防护套损坏 | 4 | 4 | 完好 | / | 个别防护套以及连接处有轻微松动现象，或防护套油漆变色、轻微损坏、裂纹、起皮、剥落 | 防护套油漆失效面积≤构件面积的10% | 较多防护套以及连接处在松动或套管顶未密封，或防护套较大范围涂层有较严重损坏、裂纹、起皮、剥落 | 防护套油漆累计失效面积>构件面积的10%且≤构件面积的20% | 大量防护套以及连接处有松动或套管顶未密封，造成渗水现象，或防护套大起自涂层有严重损坏、裂纹、起皮、剥落 | 防护套油漆累计失效面积>构件面积的20%
钢+混凝土组合拱桥 | 上部 | 吊杆 | 吊杆的防护层破坏 | 4 | 4 | 完好 | / | 个别吊杆防护层存在轻微老化或破损现象 |  | 较多吊杆防护层存在：老化、破损、裂纹现象 |  | 大量吊杆防护层严重老化、破损、裂纹、积水，造成吊杆锈蚀严重
钢+混凝土组合拱桥 | 上部 | 吊杆 | 断丝 | 5 | 4 | 完好 | / | 极个别吊杆钢丝有少量疲劳现象，无断裂情况，满足设计要求 |  | 个别吊杆有钢丝锈蚀、损坏现象，无断裂现象 |  | 部分吊杆钢丝锈蚀或损坏较严重，个别有断裂现象 |  | 部分吊杆钢丝严重锈蚀、断裂或损坏，或造成梁体严重变形
钢+混凝土组合拱桥 | 上部 | 吊杆 | 蜂窝、麻面 | 3 | 4 | 完好 | / | 较大面积蜂窝麻面 | 累计面积≤构件面积的50% | 大面积蜂窝麻面 | 累计面积＞构件面积的50% |  |  | / | /
钢+混凝土组合拱桥 | 上部 | 吊杆 | 剥落、掉角 | 4 | 4 | 完好 | / | 局部混凝土剥落或掉角 | 累计面积≤构件面积的5%，或单处面积≤0.5m2 | 较大范围混凝土剥落或掉角 | 累计面积＞构件面积的5%且＜构件面积的10%，或单处面积＞0.5m2且＜1.0m2 | 大范围混凝土剥落或掉角 | 累计面积≥构件面积的10%，或单处面积≥1.0m2 | / | /
钢+混凝土组合拱桥 | 上部 | 吊杆 | 空洞、孔洞 | 4 | 4 | 完好 | / | 局部混凝土空洞、孔洞 | 累计面积≤构件面积的5%，或单处面积≤0.5m2 | 较大范围混凝土空洞、孔洞 | 累计面积＞构件面积的5%且＜构件面积的10%，或单处面积＞0.5m2且＜1.0m2 | 大范围混凝土空洞、孔洞 | 累计面积≥构件面积的10%，或单处面积≥1.0m2 | / | /
钢+混凝土组合拱桥 | 上部 | 系杆（含锚具） | 锈蚀 | 4 | 5 | 完好 | / | 防锈油脂轻微渗漏，但没有继续渗漏迹象，或表面有少量油脂和污垢，但没有附着不牢的氧化皮、铁锈和油漆层 |  | 防锈油脂渗漏，渗漏数量较多，或渗漏连度较快；表面发生锈蚀，氧化皮或油漆层因锈蚀而部分剥落或者可以刮除 |  | 防锈油脂基本已经漏完，失去效用；表面有严重点蚀现象，氧化皮或油漆层因锈蚀面全部剥离，影响构件安全
钢+混凝土组合拱桥 | 上部 | 系杆（含锚具） | 系杆外部涂层院落 | 4 | 5 | 完好 | / | 油漆变色、轻微损坏、裂纹、起皮或剥落 | 累计失效面积≤构件面职的10% | 较大范围涂层有损坏、裂纹、起皮或剥落 | 累计失效面积>构件面积的10%旦≤构件面积的20% | 大范围涂层有损坏、裂纹、起皮或剥落 | 累计失效面积>构件面积的20%
钢+混凝土组合拱桥 | 上部 | 系杆（含锚具） | 系杆连接松动 | 4 | 5 | 完好 | / | / | / | 系杆连接处明显轻微松动，但不影响使用功能 |  | 系杆连接处现显松动，存在安全隐患
钢+混凝土组合拱桥 | 上部 | 系杆（含锚具） | 锚头、防护套损坏 | 4 | 5 | 完好 | / | 个别防护套轻微老化或破损 |  | 个别防护套老化、破损、裂纹；锚头存在老化、破损、裂纹现象 |  | 部分防护套老化、破损、裂纹或积水，造成局部渗水或锈蚀；锚头存在老化、破损、裂纹现象，造成局部渗水或锈蚀
钢+混凝土组合拱桥 | 上部 | 系杆（含锚具） | 断丝 | 5 | 5 | 完好 | / | 极个别吊杆钢丝有少量锈惶现象，无断裂情况 |  | 个别吊杆钢丝有锈蚀、损坏现象，无断裂现象 |  | 部分吊杆钢丝有疲劳、锈蚀现象，个别有断裂，已经不满足设计要求 |  | 部分吊杆钢丝严重锈蚀、断裂或损坏，梁体出现严重变形，造成安全隐患
钢+混凝土组合拱桥 | 上部 | 系杆（含锚具） | 混凝土裂缝 | 4 | 5 | 完好 | / | 局部出现网状裂纹，或混凝土构件出现少量细裂缝或环形细裂缝，缝宽未超限 | 网状裂纹累计面≤构件面积的20%，单处面积≤1.0m2，或混凝土构件裂缝缝长≤截面尺寸的1/3,间距>30cm | 大面积出现网状裂纹，或混凝土构件出现较多细裂缝或环形细裂缝，缝宽未超限 | 网状裂纹累计面积》构件面积的20%，单处面积>1.0m2,或混凝土构件裂缝缝长>截面尺寸的1/3且≤截面尺寸的1/2，间距＜30cm | 混凝土构件有大量细裂缝或环形裂缝，重点部位缝宽超限 | 缝长<截面尺寸的1/2，间距<20cm
钢+混凝土组合拱桥 | 上部 | 桥面板 | 蜂窝、麻面 | 3 | 6 | 完好，无蜂窝麻面 | / | 较大面积蜂窝麻面 | 累计面积≤构件面积的50% | 大面积蜂窝麻面 | 累计面积＞构件面积的50% |  |  | / | /
钢+混凝土组合拱桥 | 上部 | 桥面板 | 剥落、掉角 | 4 | 6 | 完好，无剥落、掉角 | / | 局部混凝土剥落或掉角 | 累计面积≤构件面积的5%，或单处面积≤0.5m2 | 较大范围混凝土剥落或掉角 | 累计面积＞构件面积的5%且＜构件面积的10%，或单处面积＞0.5m2且＜1.0m2 | 大范围混凝土剥落或掉角 | 累计面积≥构件面积的10%，或单处面积≥1.0m2 | / | /
钢+混凝土组合拱桥 | 上部 | 桥面板 | 空洞、孔洞 | 4 | 6 | 完好，无空洞、孔洞 | / | 局部混凝土空洞、孔洞 | 累计面积≤构件面积的5%，或单处面积≤0.5m2 | 较大范围混凝土空洞、孔洞 | 累计面积＞构件面积的5%且＜构件面积的10%，或单处面积＞0.5m2且＜1.0m2 | 大范围混凝土空洞、孔洞 | 累计面积≥构件面积的10%，或单处面积≥1.0m2 | / | /
钢+混凝土组合拱桥 | 上部 | 桥面板 | 混凝土保护层厚度 | 4 | 6 | 完好 | / | 承重构件混凝土保护层厚度符合要求，对钢筋耐久性有轻度影响 | / | 承重构件混凝土保护层厚度不足，对钢筋耐久性有较大影响，造成钢筋锈蚀 | / | 承重构件混凝土保护层厚度不足，对钢筋耐久性有很大影响，钢筋失去碱性保护，发生交严重锈蚀 | / | / | /
钢+混凝土组合拱桥 | 上部 | 桥面板 | 钢筋锈蚀 | 5 | 6 | 完好 | 承重构件钢筋锈蚀电位水平为0～/200mV，或电阻率＞20000Ω·cm | 承重构件有轻微锈蚀现象 | 承重构件钢筋锈蚀电位水平为/200～/300mV，或电阻率为15000～20000Ω·cm | 承重构件钢筋发生锈蚀，混凝土表面有沿钢筋的裂缝或混凝土表面有锈迹 | 承重构件钢筋锈蚀电位水平为/300～/400mV，或电阻率为10000～15000Ω·cm | 承重构件钢筋锈蚀引起混凝土剥落，钢筋裸露，表面膨胀性锈层显著 | 承重构件钢筋锈蚀电位水平为/400～/500mV，或电阻率为5000～10000Ω·cm | 承重构件大量钢筋锈蚀引起混凝土剥落，部分钢筋屈服或锈断，混凝土表面严重开裂，影响结构安全 | 承重构件钢筋锈蚀电位水平＜/500mV，或电阻率＜5000Ω·cm
钢+混凝土组合拱桥 | 上部 | 桥面板 | 混凝土碳化 | 4 | 6 | 完好 | / | 承重构件有少量碳化现象，且所有碳化深度均小于混凝土保护层厚度 | / | 承重构件的主要受力部位部分位置出现碳化现象，局部碳化深度大于混凝土保护层厚度，混凝土表面少量胶凝料松散粉化 | / | 承重构件的主要受力部位全部测点碳化且碳化深度大于混凝土保护层厚度，混凝土表面凝胶料大量松散粉化 | / | / | /
钢+混凝土组合拱桥 | 上部 | 桥面板 | 混凝土强度 | 5 | 6 | 承重构件混凝土强度出于良好状态 | 承重构件混凝土推定强度均质系数Kbt≥0.95，平均强度均质系数Kbm≥1.00 | 承重构件混凝土强度处于较好状态 | 承重构件混凝土推定强度均质系数0.95＞Kbt≥0.90，平均强度均质系数Kbm≥0.95 | 承重构件混凝土强度处于较差状态，造成承重构件出现缺损现象 | 承重构件混凝土推定强度均质系数0.90＞Kbt≥0.80，平均强度均质系数Kbm≥0.90 | 承重构件混凝土强度处于很差状态，造成承重构件出现较严重缺损或变形现象 | 承重构件混凝土推定强度均质系数0.80＞Kbt≥0.70，平均强度均质系数Kbm≥0.85 | 承重构件混凝土强度处于非常差状态，造成承重构件有严重的变形、位移、失稳等现象，显著影响承载力和行车安全 | 承重构件混凝土推定强度均质系数Kbt＜0.70，平均强度均质系数Kbm＜0.85
钢+混凝土组合拱桥 | 上部 | 桥面板 | 跨中挠度 | 5 | 6 | 完好 | / | 较好，梁体无明显变形 | / | 出现明显下挠，挠度小于限值，或个别构件出现弯曲变形，行车稍感振动或摇晃 | 跨中最大挠度≤计算跨径的1/1000；悬臂端最大挠度≤悬臂长度的1/500 | 出现显著下挠，挠度接近限值，或构件存在明显的永久变形，变形小于或等于规范值，梁板出现较严重病害 | 跨中最大挠度＞计算跨径的1/1000且≤计算跨径的1/600；悬臂端最大挠度＞悬臂长度的1/500且≤悬臂长度的1/300 | 挠度或其他变形大于限值，造成结构出现明显的永久变形，梁板出现严重病害，显著影响承载力和行车安全 | 跨中最大挠度＞计算跨径的1/600；悬臂端最大挠度＞悬臂长度的1/300
钢+混凝土组合拱桥 | 上部 | 桥面板 | 结构变位 | 5 | 6 | 完好 | / | 较好，结构无明显位移 | / | 横向联结件松动，纵向接缝开裂较大 | / | 边梁有横移或外倾现象，行车振动或摇晃明显，有异常音 | / | 构件有严重的横向位移，存在失稳现象，结构振动或摇晃显著 | /
钢+混凝土组合拱桥 | 上部 | 桥面板 | 预应力构件损伤 | 5 | 6 | 完好 | / | 锚头、钢绞线等无明显缺陷 | / | 钢绞线裸露出现极个别断丝现象，或锚头出现开裂等现象，或齿板位置处出现部分裂缝，裂缝未超限 | / | 部分钢绞线断裂或失效，或锚头开裂较严重但未完全失效，或齿板位置处裂缝严重，裂缝超限 | / | 预应力钢绞线大量断裂，预应力损耗严重，或锚头损坏失效，梁板出现严重变形 | /
钢+混凝土组合拱桥 | 上部 | 桥面板 | 简支梁（板）桥、钢架桥裂缝 | 5 | 6 | 完好 | / | 局部出现网状裂缝，或主梁出现少量轻微裂缝，缝宽未超限 | 网状裂缝累计面积≤构件面积的20%，单处面积≤1.0m2，或主梁裂缝缝长≤截面尺寸的1/3 | 出现大面积网状裂缝，或主梁出现较多横向裂缝（钢筋混凝土梁、板），或顺主筋方向出现纵向裂缝，或出现斜裂缝、水平裂缝、竖向裂缝等，缝宽未超限 | 网状裂缝累计面积＞构件面积的20%，单处面积＞1.0m2，或主梁裂缝缝长＞截面尺寸的1/3且≤截面尺寸的2/3 | 主梁控制截面出现较多横向裂缝（钢筋混凝土梁、板），或顺主筋方向出现严重纵向裂缝并伴有钢筋锈蚀等，或出现斜裂缝、水平裂缝、竖向裂缝等，裂缝缝宽超限 | 主梁裂缝缝长＞截面尺寸的2/3，间距＜20cm | 主梁控制截面出现大量结构性裂缝，裂缝大多贯通，且缝宽超限，主梁出现变形 | 主梁裂缝缝宽＞1.0mm，间距≤10cm
钢+混凝土组合拱桥 | 上部 | 桥面板 | 连续梁桥、连续钢构桥、悬臂梁桥和T形钢构桥裂缝 | 5 | 6 | 无裂缝 | / | 局部出现网状裂缝，或主梁出现少量轻微裂缝，缝宽未超限 | 网状裂缝累计面积≤构件面积的20%，单处面积≤1.0m2，或主梁裂缝缝长≤截面尺寸的1/3 | 出现大面积网状裂缝，或主梁出现较多横向裂缝（钢筋混凝土梁、板），或顺主筋方向出现纵向裂缝，或出现斜裂缝、水平裂缝、竖向裂缝等，缝宽未超限 | 网状裂缝累计面积＞构件面积的20%，单处面积＞1.0m2，或主梁裂缝缝长＞截面尺寸的1/3且≤截面尺寸的1/2 | 主梁控制截面出现较多横向裂缝（钢筋混凝土梁、板），或顺主筋方向出现严重纵向裂缝并伴有钢筋锈蚀等，或出现斜裂缝、水平裂缝、竖向裂缝等，裂缝缝宽超限 | 主梁裂缝缝长＞截面尺寸的1/2，间距＜30cm | 主梁控制截面出现大量结构性裂缝，裂缝大多贯通，且缝宽超限，主梁出现变形 | 主梁裂缝缝宽＞1.0mm，间距＜20cm
钢+混凝土组合拱桥 | 上部 | 橡胶支座 | 板式支座老化变质、开裂 | 5 | 7 | 完好 | / | 轻微老化，表面有脏污，出现裂缝 | 裂缝宽度≤l.Omm，裂缝长度>相应边长10% | 橡胶支座老化变形，裂缝较严重 | 裂缝宽度>lmm且≤2mm，裂缝长度>相应边长的25% | 橡胶支应老化破裂，裂缝严重，且造成其他构件产生较严重病害 | 裂缝宽度：>2mm，裂缝长度>相应边长的25% | 橡胶支座老化破裂，裂缝非常严重，已经失去正常支承功能，且使相关上下部结梅受到异常约束，造成严重损坏，主梁出现严重变形 | 裂缝宽度：>2mm，裂缝长度>相应边长的50%
钢+混凝土组合拱桥 | 上部 | 橡胶支座 | 板式支座缺陷 | 4 | 7 | 完好 | / | 有外鼓现象 | 沿支座一侧外鼓长度≤相应边长的10% | 外鼓现象较严重，或钢板局部外露 | 沿支座一侧外鼓长度≤相应边长的10%且≤相应边长的25%，或钢板外露长度>100mm | 外鼓现象较严重，或钢板大部分外露 | 沿支座一侧外鼓长度≤相应边长的25%，或钢板外露长度>100mm
钢+混凝土组合拱桥 | 上部 | 橡胶支座 | 板式支座位置串动、脱空或剪切超限 | 5 | 7 | 完好 | / | 座出现剪切变形或位置略有偏移 | / | 支座出现剪切变形或位置有较大偏移 | 剪切角度≤45 | 支座串动较严重，或出现脱空现象，或出现严重变形 | 串动长度≤相应边长的25%毛，或剪切角度>45且≤60 | 串动严重并造成桥梁其他构件出现较严重病害；支座错位、E扭动、变形严重，已经失去正常支承功能，造成相关上下部结构严重损坏，主梁出现严重变形 | 串动长度>相应边长的25%；剪切角度>60°
钢+混凝土组合拱桥 | 上部 | 橡胶支座 | 盆式支座组件损坏 | 5 | 7 | 完好 | / | 盆底四角题起，或钢盆出现较多锈蚀，或支座底板局部裂纹、掉角 | / | 钢件非主要受力部位出现脱焊，或钢盆出现较多锈蚀并伴有剥落，或i涂盆底、盆环外其他部位开裂，或底板产生变形，混凝土酥裂，露筋、掉角 | / | 大量锚栓剪断，或底板变形，大部分压碎、剥离，造成相关上下部结构受到异常约束，损坏严重 | 锚栓剪断≤50% | 有大量的锚检剪断或盆环开裂、脱焊，支座破损、缺失严重，已经失去正常支承功能，造成相关上下部结构严重损坏，主梁出现严重变形 | 锚栓剪断>50%
钢+混凝土组合拱桥 | 上部 | 橡胶支座 | 聚四氯乙烯滑板磨摸 | 4 | 7 | 完好 | / | 磨损较少 | 聚四氟乙烯滑板外露高度≥0.5mm | 磨损较多 | 聚四氟乙烯滑板外露高度≥0.2mm且<0.5mm | 磨损严重，并造成其他构件出现病害 | 聚四氟乙烯滑板外露高度≤0.2mm
钢+混凝土组合拱桥 | 上部 | 橡胶支座 | 盆式支座位移、转角超眼 | 4 | 7 | 完好 | / | / | / | 有位移现象，或有较大转角，转角超出设计值 | 位移≤lOmm，或转角≤设计转角20% | 位移现象较明显，或有很大转角，转角远超出设计值 | 位移>lOmm，或转角>设计转角20%
钢+混凝土组合拱桥 | 上部 | 钢支座 | 钢支座组件或功能缺陷 | 4 | 7 | 完好 | / | 有锈蚀现象；或牙板咬死；或个别锚检c出现剪断现象；或底板与垫石没有密贴，出现较大缝醋 | 锚栓剪断数量运5%；或底板与势垫石缝隙宽度≤2.Omm,深度＞50mm | 大部分有锈蚀现象，并有剥落，或非主要受力部件出现脱焊；或牙板折断，辍轴连杆螺丝剪断；或锚栓剪断数量较多，螺杆松动；或鹿板与垫石没有密贴，出现很大的缝隙，出现翻浆、积水 | 锚检剪断数量>5%且≤30%；或底板与垫石缝隙宽度>2.0mm，深度≥支座相应边长的25% | 主要受力部件脱焊；或支座不能活动；或大量锚钉或锚检剪断；或垫石出现严重裂损 | 锚钉或锚检剪断数量>30%
钢+混凝土组合拱桥 | 上部 | 钢支座 | 钢支座位移、转角超限 | 4 | 7 | 完好 | / | / | / | 位移大于限值 | 纵向位移≤5mm，或横向位移≤2mm | 位移大于限值严重，或倾斜度超标 | 纵向位移>5mm，或横向位移>2mm
钢+混凝土组合拱桥 | 上部 | 钢支座 | 钢支座部件磨摄、裂缝 | 4 | 7 | 完好 | / | 钢部件磨损出现凹陷，或出现微裂缝 | 磨损凹陷≤1.0mm，或裂缝深度≤5.0mm | 钢部件磨损出现凹陷，或出现较大裂缝 | 磨损凹陷>1.Omm且≤3.0mm，或裂缝深度>5.Omm且<10.0mm | 钢部件磨损出现严重凹陷，或出现较严重裂缝 | 磨损凹陷>3.0mm，或裂缝深度>10.0mm
钢+混凝土组合拱桥 | 上部 | 混凝土摆式支座 | 混凝土缺损 | 4 | 7 | 完好 | / | 局部混凝土兢皮、露筋、裂纹、剥离、掉角 | 累计面积≤构件面积的5% | 较大范围泪凝土脱皮、露筋、酥裂 | 累计面积>构件面积的5%且≤构件面积的20%，或单处面积≤l.Om2 | 大革围1昆凝土脱皮、露筋、压碎 | 累计面积>构件面积的20%
钢+混凝土组合拱桥 | 上部 | 混凝土摆式支座 | 活动支应滑动面不平整、生锈咬死 | 4 | 7 | 完好 | / | / | / | 滑动固不平整、出现生锈现象 |  | 滑动面不平整、生锈咬死，支座不活动
钢+混凝土组合拱桥 | 上部 | 混凝土摆式支座 | 轴承有裂纹、切口或偏移 | 4 | 7 | 完好 | / | / | / | 轴承有裂纹、切口或偏移，影响了活动能力 | / | 轴承有裂纹、切口或偏移，失去了活动能力 | /
钢+混凝土组合拱桥 | 上部 | 悬索桥横向、竖向支座 | 螺纹、螺幡松动或锚螺杆剪切 | 5 | 7 | 完好 | / | 个别螺纹、螺帽轻微松动，或个别锚螺杆出现轻微剪切变形 | / | 螺纹、螺帽出现松动，个别出现脱落，或锚螺杆出现剪切变形甚至剪断 | 螺纹、螺帽松动数量≤3%，或锚螺杆剪切变形数量≤10% | 螺纹、螺帽出现松动、脱落甚至个别出现断裂，或锚螺杆出现剪切变形、剪断现象,并且造成相关上下部结构受到异常约束，出现损坏 | 螺纹、螺申自出现松动、脱落甚至断裂的数量>3%且≤10%，或锚螺杆出现剪切变形数量>10%且≤20%，锚螺杆剪断数量≤10% | 螺纹、螺帽松动、脱落、断裂现象，或锚螺杆出现剪切变形、剪断现象，支座已经失去正常支承功能，并且造成相关上下部结构受到异常约束，严重损坏，主梁出现严重变形或挠度大于限值 | 螺纹、螺帽出现松动、服藩甚至断裂的数量>10%，或锚螺杆出现剪切变形数量>20%，锚螺杆剪断数量>10%
钢+混凝土组合拱桥 | 上部 | 悬索桥横向、竖向支座 | 上下座板（盆）锈蚀 | 4 | 7 | 完好 | / | 局部出现锈蚀 | 锈蚀面积≤5% | 出现锈蚀，个别位置有剥落 | 锈蚀面积>5%且≤20% | 出现锈蚀，大多数位置有剥落 | 锈蚀面积≥20%
钢+混凝土组合拱桥 | 上部 | 悬索桥横向、竖向支座 | 纵横线扭转 | 4 | 7 | 完好 | / | / | / | 纵横线发生轻微扭转 | 纵横线扭转≤1.0mm | 纵横线发生较大扭转 | 纵横线扭转>1.0mm
桁架拱桥 | 下部 | 翼墙、耳墙 | 破损 | 4 | 8 | 完好 | / | 局部混凝土出现空洞、孔洞、剥落，或砖石表面小块脱落 | 累计面积≤构件面积的5%，单处面积小于等于0.5m² | 较大范围混凝土或砖石出现空洞、孔洞、剥落 | 累计面积＞构件面积的5%且≤构件面积的20%,单处面积≤1.0m² | 大范围混凝土或砖石出现空洞、孔洞、剥落 | 累计面积＞构件面积的20% | / | /
桁架拱桥 | 下部 | 翼墙、耳墙 | 位移 | 4 | 8 | 完好 | / | / | / | 存在明显的永久变形，单无明显的外倾、下沉，或出现填料损失，但仍可起到挡土的作用 | / | 有下沉、滑动现象，造成翼墙断裂，外倾失稳，砌体变形，部分倒塌，或填料严重流失，失去挡土功能 | / | / | /
桁架拱桥 | 下部 | 翼墙、耳墙 | 鼓肚、砌体松动 | 4 | 8 | 完好 | / | 局部鼓肚，砌体松动 | / | 大面积鼓肚，砌体松动 | / | 大面积鼓肚，砌体松动，甚至出现严重渗漏 | / | / | /
桁架拱桥 | 下部 | 翼墙、耳墙 | 裂缝 | 4 | 8 | 完好或有轻微网裂 | 网裂总面积≤10% | 较多网裂。出现个别裂缝，缝宽未超限 | 网裂种面积＞10% | 出现多处裂缝，未贯通，缝宽超限，或翼墙或耳墙有断裂，与前墙脱开脱开现象 | / | 出现通缝，裂缝超限，或翼墙或耳墙断裂，与前墙完全脱开 | / | / | /
桁架拱桥 | 下部 | 锥坡、护坡 | 缺陷 | 4 | 9 | 完好 | / | 铺砌面局部隆起、凹陷、开裂，砌缝砂浆脱落，或局部铺砌面下滑，坡角损坏 | 缺陷面积≤10% | 铺砌面出现大面积隆起、凹陷、开裂，砌缝砂浆脱落 | 缺陷面积＞10%且小于等于20% | 出现空洞，破损等，丧失锥坡、护坡功能，或锥坡体和坡脚损坏严重，大面积滑坡、坍塌，坡顶下降较大，锥坡、护坡作用明显降低 | 缺陷面积＞20% | / | /
桁架拱桥 | 下部 | 锥坡、护坡 | 冲刷 | 4 | 9 | 完好 | / | 局部冲成浅坑 | / | 坡脚局部冲蚀，冲成深坑、沟或槽 | / | 锥坡体和坡脚冲蚀严重，基础有掏空现象 | / | / | /
桁架拱桥 | 下部 | 桥墩 | 蜂窝、麻面 | 3 | 10 | 完好 | / | 轻微蜂窝、麻面 | 累计面积≤构件面积的20%，单处面积≤1.0m² | 较多蜂窝、麻面 | 累计面积＞构件面积的20%，单处面积大于1.0m² | / | / | / | /
桁架拱桥 | 下部 | 桥墩 | 剥落、露筋 | 4 | 10 | 完好 | / | 局部混凝土剥落、露筋 | 累计面积≤构件面积的3%，单处面积≤0.5m² | 较大范围混凝土剥落、露筋 | 累计面积＞构件面积的3%且≤构件面积的10%，单处面积≤1.0m² | 大范围混凝土剥落、露筋 | 累计面积＞构件面积的10%，单处面积＞1.0m² | / | /
桁架拱桥 | 下部 | 桥墩 | 空洞、孔洞 | 4 | 10 | 完好 | / | 局部空洞、孔洞 | 累计面积≤构件面积的3%，单处面积≤0.5m² | 较大范围空洞、孔洞 | 累计面积＞构件面积的3%且≤构件面积的10%，单处面积≤0.5m²或最大深度≤25mm | 大范围空洞、孔洞 | 累计面积＞构件面积的10%，单处面积＞0.5m²或最大深度＞25mm | / | /
桁架拱桥 | 下部 | 桥墩 | 钢筋锈蚀 | 5 | 10 | 完好 | / | 有锈蚀现象 | / | 钢筋锈蚀，混凝土表面有沿主筋方向的裂缝或混凝土表面有锈迹 | / | 大量主筋锈蚀，混凝土表面保护层剥落，钢筋裸露，甚至出现主筋锈断现象 | / | 钢筋严重锈蚀，主筋锈断，混凝土表面严重开裂，出现严重滑动或倾斜等现象 | /
桁架拱桥 | 下部 | 桥墩 | 混凝土碳化、腐蚀 | 4 | 10 | 无碳化现象 | / | 有少量碳化或腐蚀现象，且所有碳化深度均小于混凝土保护层厚度 | / | 部分位置出现碳化现象，局部碳化深度大于混凝土保护层厚度，混凝土表面少量胶凝料松散粉化，或构件受强酸性液体或砌体腐蚀，造成混凝土受到腐蚀，或钢筋出现少量锈蚀，或有冻融现象，造成混凝土出现胀裂 | / | 大部分位置碳化，碳化深度大于混凝土保护层厚度，混凝土表面胶凝料大量松散粉化，或构件受强酸性液体或气体腐蚀，造成混凝土腐蚀或钢筋大量锈蚀，或有冻融现象，造成混凝土严重胀裂 | / | / | /
桁架拱桥 | 下部 | 桥墩 | 磨损 | 4 | 10 | 完好 | / | 有磨损现象，个别部位表面磨耗，粗集料显露 | 累计面积≤构件面积的5% | 较大范围有磨损、缩颈现象，并出现露筋或锈蚀 | 累计面积＞构件面积的5%且≤构件面积的20% | 大范围有磨损、缩颈现象，混凝土剥落，大范围出现露筋现象，裸露钢筋锈蚀 | 累计面积＞构件面积的20% | / | /
桁架拱桥 | 下部 | 桥墩 | 圬工砌体缺陷 | 4 | 10 | 完好 | / | 砌体局部出现灰缝脱落现象，或砌体局部出现破损、剥落等现象 | 灰缝脱落累计长度≤构件截面长度的10%，或破损、剥落累计面积≤构件面积的3% | 砌体大范围出现灰缝脱落现象，或砌体较大范围出现破损、剥落。局部变形等现象 | 灰缝脱落累计长度＞构件截面长度的10%，或破损、剥落、局部变形等累计面积＞构件面积的3%且≤构件面积的10% | 砌体大范围出现破损、剥落、松动、变形等现象 | 破损、剥落、松动、变形等累计面积＞构件面积的10% | / | /
桁架拱桥 | 下部 | 桥墩 | 位移 | 5 | 10 | 完好 | / | / | / | 桥墩出现轻微下沉、倾斜滑动等，发展缓慢或趋向稳定 | / | 桥墩出现滑动、下沉、倾斜，变形小于或等于规范值 | / | 桥墩不稳定，出现严重滑动、下沉、位移、倾斜现象，造成结构和桥面变形过大，变形大于规范值或不能正常行车 | /
桁架拱桥 | 下部 | 桥墩 | 裂缝 | 5 | 10 | 完好，无裂缝 | / | 网状裂缝：局部网状裂缝；墩身的水平裂缝：较少裂缝，缝宽未超限；竖向裂缝：较少裂缝，缝宽未超限；不等高的墩盖梁上的竖向裂缝：较少裂缝，缝宽未超限；悬臂桥墩角隅处的裂缝：较少裂缝，缝宽未超限；镶面是突出的裂缝：局部开裂 | 网状裂缝：累计面积≤构件面积的20%，单处面积≤1.0m²；墩身的水平裂缝：缝长≤墩身直径或墩身宽度的1/8；竖向裂缝：缝长≤截面尺寸的1/3；悬臂桥墩角隅处的裂缝：缝长≤截面尺寸的1/3；镶面石突出的裂缝：累计面积≤构件面积的10%，单处面积≤0.5m² | 网状裂缝：局部网状裂缝；从基础向上发展至墩身的裂缝：较多裂缝，缝宽未超限；墩身的水平裂缝：较多裂缝，缝宽未超限；墩身的剪切破坏：较多裂缝，缝宽未超限；不等高的墩盖梁上的竖向裂缝：较多裂缝，缝宽未超限；悬臂桥墩角隅处的裂缝：较多裂缝，缝宽未超限；镶面石突出的裂缝：局部开裂，少量裂缝宽度超限 | 网状裂缝：累计面积＞构件表面积的20%，单处面积＞1.0m²；从基础向上发展至墩身的裂缝：缝长≤截面尺寸的1/3，间距≥50cm；墩身的水平裂缝：缝长＞墩身直径或墩身宽度的1/8且≤墩身直径或墩身宽度的1/2；墩身的剪切破坏：缝长≤截面尺寸的1/3；竖向裂缝：缝长＞截面尺寸的1/5且≤截面尺寸的1/3间距≥截面尺寸的2/3；悬臂桥墩角隅处的裂缝：缝长＞截面尺寸的1/3缺≤截面尺寸的1/2；镶面石突出的裂缝：累计面积＞构件面积的10%且≤构件面积的20%，单处面积≤1.0m² | 从基础向上发展至墩身的裂缝：存在大量裂缝，缝宽大多超限；墩身的水平裂缝：存在大量裂缝，缝宽大多超限；墩身的剪切破坏：缝宽超限；竖向裂缝：存在大量裂缝，缝宽大多超限；悬臂桥墩角隅处的裂缝：缝宽超限；不等高的墩盖梁上的竖向裂缝：存在大量裂缝，缝宽大多超限，少部分混凝土出现剥落、露筋；镶面石突出的裂缝：多处开裂，裂缝宽度大多超限 | 从基础向上发展至墩身的裂缝：缝长＞截面尺寸的1/3，间距＜50cm；墩身的水平裂缝：缝长＞墩身直径或墩身宽度的1/2；墩身的剪切破坏：缝长＞截面尺寸的1/3；竖向裂缝：缝长＞截面尺寸的1/3，间距＜30cm；悬臂桥墩角隅处的裂缝：缝长＞截面尺寸的1/2；不等高的墩盖梁上的竖向裂缝：缝长＞截面尺寸的2/3；镶面石突出的裂缝：累计面积＞构件面积的20% | 桥墩出现结构性裂缝，缝宽超限，裂缝有开合现象，桥墩变形失稳 | /
桁架拱桥 | 下部 | 桥墩(盖梁、系梁) | 蜂窝、麻面 | 3 | 10 | 完好 | / | 轻微蜂窝、麻面 | 累计面积≤构件面积的20%，单处面积≤1.0m² | 较多蜂窝、麻面 | 累计面积＞构件面积的20%，单处面积大于1.0m² | / | / | / | /
桁架拱桥 | 下部 | 桥墩(盖梁、系梁) | 剥落、露筋 | 4 | 10 | 完好 | / | 局部混凝土剥落、露筋 | 累计面积≤构件面积的3%，单处面积≤0.5m² | 较大范围混凝土剥落、露筋 | 累计面积＞构件面积的3%且≤构件面积的10%，单处面积≤1.0m² | 大范围混凝土剥落、露筋 | 累计面积＞构件面积的10%，单处面积＞1.0m² | / | /
桁架拱桥 | 下部 | 桥墩(盖梁、系梁) | 空洞、孔洞 | 4 | 10 | 完好 | / | 局部空洞、孔洞 | 累计面积≤构件面积的3%，单处面积≤0.5m² | 较大范围空洞、孔洞 | 累计面积＞构件面积的3%且≤构件面积的10%，单处面积≤0.5m²或最大深度≤25mm | 大范围空洞、孔洞 | 累计面积＞构件面积的10%，单处面积＞0.5m²或最大深度＞25mm | / | /
桁架拱桥 | 下部 | 桥墩(盖梁、系梁) | 钢筋锈蚀 | 5 | 10 | 完好 | / | 有锈蚀现象 | / | 钢筋锈蚀，混凝土表面有沿主筋方向的裂缝或混凝土表面有锈迹 | / | 大量主筋锈蚀，混凝土表面保护层剥落，钢筋裸露，甚至出现主筋锈断现象 | / | 钢筋严重锈蚀，主筋锈断，混凝土表面严重开裂，出现严重滑动或倾斜等现象 | /
桁架拱桥 | 下部 | 桥墩(盖梁、系梁) | 混凝土碳化、腐蚀 | 4 | 10 | 无碳化现象 | / | 有少量碳化或腐蚀现象，且所有碳化深度均小于混凝土保护层厚度 | / | 部分位置出现碳化现象，局部碳化深度大于混凝土保护层厚度，混凝土表面少量胶凝料松散粉化，或构件受强酸性液体或砌体腐蚀，造成混凝土受到腐蚀，或钢筋出现少量锈蚀，或有冻融现象，造成混凝土出现胀裂 | / | 大部分位置碳化，碳化深度大于混凝土保护层厚度，混凝土表面胶凝料大量松散粉化，或构件受强酸性液体或气体腐蚀，造成混凝土腐蚀或钢筋大量锈蚀，或有冻融现象，造成混凝土严重胀裂 | / | / | /
桁架拱桥 | 下部 | 桥墩(盖梁、系梁) | 裂缝 | 4 | 10 | 完好，无裂缝 | / | 网状裂缝：局部网状开裂：墩帽顶面水平裂缝：少量裂缝，缝宽未超限；由支承垫石从下向上发展的裂缝：缝宽未超限；盖梁自上而下的垂直裂缝：缝宽未超限 | 网状裂缝：累计面积≤构件面积的20%，单处面积≤1.0m²；墩帽顶面水平裂缝：缝长≤截面尺寸的1/3；有支承垫石从下向上发展的裂缝：缝长≤截面尺寸的1/3；盖梁自上而下的垂直裂缝：缝长≤截面尺寸的1/5，间距＞80cm | 网状裂缝：局部网裂；墩帽顶面水平裂缝：缝宽未超限；由支承垫石从下向上发展的裂缝：缝宽未超限；盖梁自上而下的垂直裂缝：缝宽未超限 | 网状裂缝：累计面积＞构件面积的20%，单处面积＞1.0m²；墩帽顶面水平裂缝：缝长＞截面尺寸的1/3且≤截面尺寸的2/3，间距≥20cm；由支承垫石从下向上发展的裂缝：缝长＞截面尺寸的1/3且≤截面尺寸的2/3；盖梁自上而下的垂直裂缝：缝长＞截面尺寸的1/5且≤截面尺寸的1/3，间距≥50cm | 墩帽顶面水平裂缝：存在大量裂缝，缝宽超限；由支承垫石从下向上发展的裂缝：存在大量裂缝，缝宽超限；盖梁自上而下的垂直裂缝：裂缝贯通，缝宽超限 | 墩帽顶面水平裂缝：缝长＞截面尺寸的2/3，间距＜20cm；有支承垫石从下向上发展的裂缝：缝长＞截面尺寸的2/3；盖梁自上而下的垂直裂缝：缝长＞1/3截面尺寸，间距＜50cm | / | /
桁架拱桥 | 下部 | 桥台 | 剥落 | 4 | 11 | 完好 | / | 局部混凝土剥落 | 累计面积≤构件面积的5%，单处面积≤0.5m² | 较大范围混凝土剥落 | 累计面积＞构件面积的5%且≤构件面积的20%，单处面积≤1.0m² | 大范围混凝土剥落 | 累计面积＞构件面积的20%，单处面积＞1.0m² | / | /
桁架拱桥 | 下部 | 桥台 | 空洞、孔洞 | 4 | 11 | 完好 | / | 局部空洞、孔洞 | 累计面积≤构件面积的5%，单处面积≤0.5m² | 较大范围空洞、孔洞 | 累计面积＞构件面积的5%且≤构件面积的20%，单处面积≤1.0m²或深度≤25mm | 大范围空洞、孔洞 | 累计面积＞构件面积的20%，单处面积＞1.0m²或深度＞25mm | / | /
桁架拱桥 | 下部 | 桥台 | 磨损 | 3 | 11 | 完好 | / | 出现磨损，个别部位表面缺陷，粗集料显露 | 累计面积≤构件面积的10% | 大范围有磨损，粗集料显露 | 累计面积＞构件面积的10% | / | / | / | /
桁架拱桥 | 下部 | 桥台 | 混凝土碳化、腐蚀 | 3 | 11 | 完好 | / | 有局部碳化或腐蚀现象，且所有碳化深度均小于混凝土保护层厚度 | / | 大部分出现碳化或腐蚀现象，局部碳化深度大于混凝土保护层厚度，混凝土表面少量胶凝料松散粉化 | / | / | / | / | /
桁架拱桥 | 下部 | 桥台 | 圬工砌体缺陷 | 4 | 11 | 完好 | / | 砌体局部出现灰缝脱落现象，或砌体局部出现破损、剥落等现象 | 灰缝脱落累计长度≤构件截面长度的10%，或破损、剥落累计面积＜构件面积的3% | 砌体大范围出现灰缝脱落现象，或砌体较大范围出现破损、剥落、局部变形等现象 | 灰缝脱落累计长度＞构件截面长度的10%，或破损、剥落、局部变形等累计面积＞构件面积的3%且≤构件面积的10% | 砌体大范围出现破损、剥落、松动、变形等现象 | 破损、剥落、松动、变形等现象累计面积＞构件面积的10% | / | /
桁架拱桥 | 下部 | 桥台 | 桥头跳车 | 4 | 11 | 完好 | / | 台背路面轻微沉降，有轻度跳车现象 | 沉降值≤2cm | 台背路面沉降较大，桥头跳车明显 | 沉降值＞2cm且≤5cm | 台背路面明显沉降，桥头跳车严重 | 沉降值＞5cm | / | /
桁架拱桥 | 下部 | 桥台 | 台背排水状况 | 4 | 11 | 完好 | / | 台背排水不良，造成桥台被渗水污染 | / | 台背填土排水不畅，填土出现膨胀或冻胀现象，造成挤压隆起，变形发展较快 | / | 台背填土排水不畅，填土出现膨胀或冻胀现象，造成台身、翼墙等构件出现大面积鼓肚或砌体松动，甚至出现严重变形 | / | / | /
桁架拱桥 | 下部 | 桥台 | 位移 | 5 | 11 | 完好 | / | / | / | 出现轻微下沉、倾斜滑动，发展缓慢或趋向稳定 | / | 桥台出现滑动、下沉、倾斜、冻拨等，台背填土有沉降裂缝或挤压隆起，变形发展较快，变形小于或等于规范值 | / | 桥台不稳定，出现严重滑动、下沉、位移、倾斜、冻拨等，造成结构和桥面变形过大，变形大于规范值或不能正常行车 | /
桁架拱桥 | 下部 | 桥台 | 裂缝 | 5 | 11 | 完好、无裂缝 | / | 网状裂缝：局部网状开裂；从基础向上发展至台身的裂缝：缝宽未超限；台身水平裂缝：缝宽未超限；竖向裂缝：缝宽未超限；翼墙和前墙断裂的裂缝：出现开裂，缝宽未超限；镶面石突出的裂缝：局部开裂 | 网状裂缝：累计面积≤构件面积的20%，单处面积≤1.0m²；从基础向上发展至台身的裂缝：缝长≤截面尺寸1/5；台身的水平裂缝：缝长≤台身宽的1/8；竖向裂缝：缝长≤截面尺寸的1/3；翼墙和前墙断裂的裂缝：缝长≤截面尺寸的1/3；镶面石突出的裂缝：累计面积≤构件面积的10%，单处面积≤0.5m² | 网状裂缝：局部网状裂缝；从基础向上发展至台身的裂缝：缝宽未超限；台身的水平裂缝：缝宽未超限；竖向裂缝：缝宽未超限；翼墙和前墙断裂的裂缝：出现开裂，缝宽超限；镶面石突出的裂缝：局部开裂 | 网状裂缝：累计面积＞构件面积的20%，单处面积＞1.0m²；从基础向上发展至台身的裂缝：缝长＞截面尺寸的1/5且≤截面尺寸的1/3，间距≥20cm；台身的水平裂缝：缝长＞台身宽的1/8且≤台身宽的1/2；竖向裂缝：缝长＞截面尺寸的1/3且≤截面尺寸的1/2，间距≥20cm；翼墙和前墙断裂的裂缝：缝长＞截面尺寸的1/3且截面尺寸的2/3；镶面石突出的裂缝：累计面积＞构件面积的10%，单处面积＞1.0m² | 从基础向上发展至台身的裂缝：重点部位缝宽超限；台身的水平裂缝：重点部位缝宽超限；竖向裂缝：重点部位缝宽超限；翼墙和前墙断裂的裂缝：出现开裂，缝宽超限 | 从基础向上发展至台身的裂缝：缝长＞截面尺寸的1/3，间距＜20cm；台身的水平裂缝：缝长＞台身宽的1/2；竖向裂缝：缝长＞截面尺寸的1/2，间距＜20cm；翼墙和前墙断裂的裂缝：缝长＞截面尺寸的2/3，缝宽＞1.0mm | 桥台出现结构性裂缝，桥台变形失稳 | 缝宽＞1.0mm，缝长＞台身的2/3
桁架拱桥 | 下部 | 桥台(台帽) | 破损 | 4 | 11 | 完好 | / | 局部混凝土剥落、磨损等 | 累计面积≤构件面积的10%，单处面积≤0.5m² | 较大范围混凝土剥落、磨损等 | 累计面积＞构件面积的10%且≤构件面积的20%，单处面积≤1.0m² | 大范围混凝土剥落、磨损等 | 累计面积＞构件面积的20%，单处面积＞1.0m² | / | /
桁架拱桥 | 下部 | 桥台(台帽) | 混凝土碳化、腐蚀 | 3 | 11 | 无碳化现象 | / | 有局部碳化或腐蚀现象，且所有碳化深度均小于混凝土保护层厚度 | / | 大部分出现碳化或腐蚀现象，局部碳化深度大于混凝土保护层厚度，混凝土表面少量胶凝料松散粉化 | / | / | / | / | /
桁架拱桥 | 下部 | 桥台(台帽) | 裂缝 | 4 | 11 | 完好、无裂缝 | / | 由支承垫石从下向上发展的裂缝：缝宽未超限；台帽自上而下的垂直裂缝：缝宽未超限 | 由支承垫石从下向上发展的裂缝：缝长≤截面尺寸的2/3；台帽自上而下的垂直裂缝：缝长≤截面尺寸的2/3，间距≥20cm | 由支承垫石从下向上发展的裂缝：缝宽超限；台帽自上而下的垂直裂缝：缝宽超限 | 由支承垫石从下向上发展的裂缝：缝长＞截面尺寸的2/3；台帽自上而下的垂直裂缝：缝宽＞限值且≤1.0mm，缝长＞截面尺寸的2/3，间距＜20cm | 台帽自上而下的垂直裂缝：缝宽超限 | 台帽自上而下的垂直裂缝：缝宽＞1.0mm，缝长＞截面尺寸的2/3，间距＜20cm | / | /
桁架拱桥 | 下部 | 桥台(台帽) | 空洞、孔洞 | 4 | 11 | 完好 | / | 局部空洞、孔洞 | 累计面积≤构件面积的5%，单处面积≤0.5m² | 较大范围空洞、孔洞 | 累计面积＞构件面积的5%且≤构件面积的20%，单处面积≤1.0m²或深度≤25mm | 大范围空洞、孔洞 | 累计面积＞构件面积的20%，单处面积＞1.0m²或深度＞25mm | / | /
桁架拱桥 | 下部 | 墩台基础 | 冲刷、掏空 | 5 | 12 | 完好 | / | 基础无冲蚀现象，表面长有青苔、杂草 | / | 基础有局部冲蚀现象，部分外露，但未露出基底 | 基础冲空面积≤10% | 浅基被冲空，露出底面，冲刷深度大于设计值 | 基础冲空面积＞10%且≤20% | 冲刷深度大于设计值，地基失效，承载力降低，或桥台岸坡滑移或基础无法修复 | 基础冲空面积＞20%
桁架拱桥 | 下部 | 墩台基础 | 剥落、露筋 | 5 | 12 | 完好 | / | 承台出现少量剥落、露筋、锈蚀现象，或基础少量混凝土剥落 | 累计面积≤构件面积的3%，单处面积≤0.25m² | 承台较大范围出现剥落、露筋、锈蚀现象，或基础小范围出现剥落、露筋、锈蚀现象 | 剥落、露筋累计面积＞构件面积的3%且≤构件面积的10%，单处面积＞0.25m²且≤1.0m² | 承台大范围出现严重剥落、露筋、锈蚀现象且混凝土出现严重锈蚀裂缝，或基础较大范围出现剥落、露筋，主筋严重锈蚀 | 剥落、露筋累计面积＞构件面积的10%且≤构件面积的20%，单处面积＞1.0m² | 基础大量剥落、露筋且主筋有锈断现象，基础失稳 | 基础剥落、露筋累计面积＞构件面积的20%，单处面积＞1.0m²
桁架拱桥 | 下部 | 墩台基础 | 冲蚀 | 4 | 12 | 完好 | / | 基础或承台有轻微磨损、腐蚀现象，个别部位表面磨耗，粗骨料显露 | 累计面积≤构件面积的3% | 基础或承台大范围被侵蚀，有磨损、缩颈、露筋或者环状冻裂现象；或桩基顶面出现较大空洞 | 剥落、露筋累计面积＞构件面积的3%且≤构件面积的10% | 混凝土腐蚀或钢筋大量锈蚀并有锈断现象；或有严重冻融现象，造成大面积混凝土胀裂 | 累计面积＞构件面积的10% | / | /
桁架拱桥 | 下部 | 墩台基础 | 河底铺砌损坏 | 4 | 12 | 河底铺砌完好，无冲刷现象 | / | 河底铺砌局部轻微冲刷或损坏 | / | 河底铺砌冲刷较重或损坏严重 | / | 河底铺砌出现严重冲刷掏空或损坏 | / | / | /
桁架拱桥 | 下部 | 墩台基础 | 沉降 | 5 | 12 | 完好 | / | / | / | 出现轻微的下沉，发展缓慢或下沉趋于稳定 | / | 出现下沉现象，沉降量小于或等于规范值 | / | 基础不稳定，下沉现象严重，沉降量大于规范值，造成上部结构和桥面系变形过大 | /
桁架拱桥 | 下部 | 墩台基础 | 滑移和倾斜 | 5 | 12 | 完好 | / | / | / | 出现滑移或倾斜，导致支座和墩台支承面轻微损坏，或导致伸缩缝装置破坏、接缝减小、伸缩机能受损，但发展缓慢或下沉趋于稳定 | / | 基础出现滑移或倾斜，导致支座和墩台支承面被严重破坏，或导致伸缩装置破坏、接缝减少、伸缩机能完全丧失，或滑移量过大，梁端与胸墙紧贴 | / | 滑移量过大导致前墙破坏或局部破碎、压曲，或基础不稳定，滑移或倾斜现象严重，或导致梁体从支承面上滑落 | /
桁架拱桥 | 下部 | 墩台基础 | 裂缝 | 5 | 12 | 完好 | / | 结构应力异常，出现剪切裂缝，缝宽未超限 | 缝长≤截面尺寸的1/3 | 结构应力异常，出现剪切裂缝，缝宽未超限 | 缝长＞截面尺寸的1/3且≤截面尺寸的1/2 | 结构应力异常，出现剪切裂缝或混凝土出现碎裂 | 缝宽＞限值且≤1.0mm，缝长＞截面尺寸的1/2 | 结构应力异常，出现剪切裂缝，裂缝贯通，基础处于失稳状态，或基础出现结构性裂缝甚至断裂 | 缝宽＞1.0mm，缝长＞截面尺寸的1/2
桁架拱桥 | 下部 | 河床 | 堵塞 | 4 | 13 | 完好 | / | 局部有漂流物，堵塞河道 | / | 多处有漂流物堵塞河道 | / | 河道被完全堵塞 | / | / | /
桁架拱桥 | 下部 | 河床 | 冲刷 | 4 | 13 | 河床稳定，无冲蚀现象 | / | 局部轻微冲刷 | / | 冲刷较重，墩台有掏空现象，防护体损坏严重 | / | 河床压缩，出现严重冲刷掏空，危机桥梁安全 | / | / | /
桁架拱桥 | 下部 | 河床 | 河床变迁 | 4 | 13 | 完好 | / | 局部轻微淤积 | / | 河床淤泥严重，河床扩宽有变迁趋势 | / | 已出现变迁、扩宽现象，并有发展趋势 | / | / | /
桁架拱桥 | 下部 | 调治构造物 | 损坏 | 4 | 14 | 完好 | / | 构造物局部断裂，砌体松动、鼓肚、凹陷或灰浆脱落 | / | 表面出现大面积损坏或坡脚局部损坏 | / | 需要设置但没有设置调治构造物者 | / | / | /
桁架拱桥 | 下部 | 调治构造物 | 冲刷、变形 | 4 | 14 | 完好 | / | 边坡局部下滑，基础局部冲空 | / | 边坡大面积下滑，构造物出现下沉、倾斜，局部坍塌 | / | 构造物出现下沉、倾斜、坍塌，基础冲蚀严重 | / | / | /
桁架拱桥 | 桥面 | 沥青混凝土桥面铺装 | 变形（车辙、拥包、高低不平等） | 4 | 15 | 完好 | / | 局部出现波浪拥包；或局部有高低不平的现象；或局部出现车辙，深度较浅 | 波浪拥包面积≤10%，波峰波谷高差≤25mm；高低差≤25mm；铺装层出现车辙的面积≤10%，深度≤25mm | 多处出现波浪拥包；或多处有高低不平的现象；或较大面积出现车辙，深度较浅 | 波浪拥包面积＞10%且≤20%，波峰波谷高差≤25mm；高低差≤25mm；铺装层出现车辙的面积＞10%且≤20%，深度≤25mm | 大面积出现波浪拥包；或普遍有高低不平的现象；或大面积出现车辙，深度较深 | 波浪拥包面积＞20%，波峰波谷高差＞25mm；高低差＞25mm；铺装层出现车辙的面积＞20%，深度＞25mm | / | /
桁架拱桥 | 桥面 | 沥青混凝土桥面铺装 | 泛油 | 4 | 15 | 完好 | / | 局部出现泛油 | 面积≤10% | 多处出现泛油 | 面积＞10%且≤20% | 大面积出现泛油、磨光 | 面积＞20% | / | /
桁架拱桥 | 桥面 | 沥青混凝土桥面铺装 | 破损 | 4 | 15 | 完好 | / | 面层局部松散、露骨或局部浅坑槽 | 松散、露骨累计面积≤10%或坑槽深度≤25mm，累计面积≤3%，单处面积≤0.5m² | 多处松散、露骨或多处出现坑槽 | 松散、露骨累计面积＞10%且≤20%或坑槽深度≤25mm，累计面积大于3%且≤10%，单处面积＞0.5m²且≤1.0m² | 大部分松散、露骨或大部分有坑槽 | 松散、露骨累计面积＞20%或坑槽深度＞25mm，累计面积＞10%，单处面积＞1.0m² | / | /
桁架拱桥 | 桥面 | 沥青混凝土桥面铺装 | 裂缝 | 4 | 15 | 完好 | / | 局部龟裂，裂缝区无变形、无散落或局部块裂，裂缝区无散落或有纵横裂缝，裂缝壁无散落，无支缝 | 龟裂缝宽≤2.0mm，部分裂缝块度≤5.0m或块裂缝宽≤3.0mm，大部分裂缝块度＞1.0m或纵横裂缝缝长≤1.0m，缝宽≤3.0mm | 局部龟裂，状态明显，裂缝区有轻度散落或变形或局部块裂，裂缝区有散落或有纵横裂缝，裂缝壁有散落，有支缝 | 龟裂＞2.0mm且≤5.0mm，部分裂缝块度≤2.0m或块裂缝宽＞3.0mm，大部分裂缝块度＞0.5m且≤1.0m或纵横裂缝缝长＞1.0m且≤2.0m，缝宽＞3.0mm | 多处龟裂，特征显著，裂缝区变形明显、散落严重或多处块裂，裂缝区散落严重或有纵横通缝，裂缝壁散落，支缝严重 | 龟裂缝宽＞5.0mm，大部分裂缝块度≤2.0m或块裂缝宽＞3.0mm，大部分裂缝块度≤0.5m或纵横裂缝缝长＞2.0m，缝宽＞3.0mm | / | /
桁架拱桥 | 桥面 | 水泥混凝土桥面铺装 | 磨光、脱皮、露骨 | 4 | 15 | 完好 | / | 局部出现磨光、脱皮、露骨 | 面积≤10% | 多处出现磨光、脱皮、露骨 | 面积＞10%且≤20% | 大面积出现磨光、脱皮、露骨 | 面积＞20% | / | /
桁架拱桥 | 桥面 | 水泥混凝土桥面铺装 | 错台 | 4 | 15 | 完好 | / | 局部接缝两侧出现高差现象 | 高差≤10mm | 多处接缝两侧出现高差现象 | 高差＞10mm | 绝大多数接缝两侧出现高差现象 | 高差＞10mm | / | /
桁架拱桥 | 桥面 | 水泥混凝土桥面铺装 | 坑洞 | 4 | 15 | 完好 | / | 局部出现坑洞 | 深度≤1cm，直径≤3cm，或累计面积≤3% | 多处坑洞 | 深度＞1cm，直径＞3cm，或累计面积＞3%且≤10% | 大部分有坑洞 | 深度＞1cm，直径＞3cm，或累计面积＞10% | / | /
桁架拱桥 | 桥面 | 水泥混凝土桥面铺装 | 剥落 | 4 | 15 | 完好 | / | 局部接缝处出现浅层边角剥落，局部出现层状剥落 | 层状剥落累计面积≤10% | 多处接缝处出现中、深层边角剥落，局部出现层状剥落 | 层状剥落累计面积＞10%且≤20% | 大部分接缝处出现深层边角剥落，局部出现层状剥落 | 层状剥落累计面积＞20% | / | /
桁架拱桥 | 桥面 | 水泥混凝土桥面铺装 | 拱起 | 4 | 15 | 完好 | / | 接缝两侧出现轻微抬高 | 接缝拱起条数≤总数的10% | 接缝两侧出现较大抬高 | 接缝拱起条数＞总数的10%且≤总数的20% | 接缝两侧出现明显抬高 | 接缝拱起条数＞总数的20% | / | /
桁架拱桥 | 桥面 | 水泥混凝土桥面铺装 | 接缝料损坏 | 4 | 15 | 完成 | / | 接缝处填料老化、漏水，但尚未出现剥落、脱空，或被杂物填塞现象 | 填料老化、漏水≤整条缝的10% | 接缝处填料老化、漏水，部分填料脱空，或被杂物填塞 | 填料老化、漏水＞整条缝的10%且整条缝的20%，或脱空、填塞长度≤接缝长的1/3 | 接缝处填料老化、漏水，多处填料脱空，或被杂物填塞 | 填料老化、漏水＞整条缝20%，或脱空、填塞长度＞接缝长的1/3 | / | /
桁架拱桥 | 桥面 | 水泥混凝土桥面铺装 | 裂缝（板角断裂、破碎板） | 4 | 15 | 完好 | / | 局部存在横向裂缝、纵向裂缝或斜裂缝，但未贯通或板角处裂缝与纵横接缝相交或局部出现破损板，但未发生松动、沉陷等病害 | 裂缝缝宽＜3mm或交点距角点≤板块边长，裂缝缝宽＜3mm或每块板北分为2～3块 | 多数存在横向裂缝、纵向裂缝或斜裂缝，边缘有碎裂或板角处裂缝与纵横向接缝相交，边缘存在碎裂或出现较多破碎板，板块伴有松动、沉陷、唧泥等现象 | 裂缝缝宽≥3mm且≤10mm或交点距角点≤1/2板块边长，裂缝缝宽≥3mm且≤10mm或每块板被分为3～4块 | 大部分存在横向裂缝、纵向裂缝或斜裂缝，边缘有碎裂，并伴有错台出现或板角处裂缝与纵横向接缝相交，断角有松动或出现大量破碎板，板块伴有松动、沉陷、唧泥等现象 | 裂缝缝宽＞10mm或交点距角点≤1/2板块边长，缝宽＞10mm或每块板被分成4块以上 | / | /
桁架拱桥 | 桥面 | 伸缩缝装置 | 凹凸不平 | 4 | 16 | 完好 | / | 略有凹凸不平 | 差值≤1cm | 有明显凹凸不平 | 差值＞1cm且≤3cm | 严重凹凸不平 | 差值＞3cm | / | /
桁架拱桥 | 桥面 | 伸缩缝装置 | 锚固区缺陷 | 4 | 16 | 完好 | / | 锚固构件松动，或锚固螺栓松脱或混凝土轻微损坏，出现裂缝、剥落现象 | 数量≤10%或面积≤10% | 锚固构件松动，或锚固螺栓松脱但功能尚存或混凝土局部损坏 | 数量＞10%且≤20%或面积＞10%且≤20% | 锚固构件松动，或锚固螺栓松脱基本失效或混凝土大面积破损 | 数量＞20%或面积＞20% | / | /
桁架拱桥 | 桥面 | 伸缩缝装置 | 破损 | 4 | 16 | 完好 | / | 锚固构件松动、缺失，或焊缝开裂或橡胶条轻微损坏、老化或排水管发生轻微破损，但不影响功能 | 数量≤10%或面积≤20% | 锚固构件松动、缺失，或焊缝开焊，造成钢板破损或橡胶条老化、剥离或焊接处大部分出现裂缝，但未断裂或防水材料老化伴有局部脱落现象，或排水管破损、堵塞，尚能维持功能 | 数量＞10%且≤20%或面积＞20% | 严重老化，锚固构件松动、缺失、或焊缝开焊，造成钢板破损失效或焊接处出现剪断现象，或钢板其他部位出现剪断现象，或橡胶条完全剥离或脱落或防水材料老化，完全脱落，或排水管完全堵塞失效 | 数量＞20% | / | /
桁架拱桥 | 桥面 | 伸缩缝装置 | 失效 | 4 | 16 | 完好 | / | 上层槽口堵塞、卡死等原因，造成伸缩缝伸缩异常，车辆行驶时出现冲击和噪声 | / | 上层槽口堵塞、卡死等原因，造成伸缩缝不能自由变形，伸缩异常现象严重，伸缩缝出现明显损坏 | / | 伸缩缝异常导致失效 | / | / | /
桁架拱桥 | 桥面 | 人行道 | 破损 | 4 | 17 | 完好 | / | 出现少量坑槽、孔洞、裂缝、剥落、松动等现象 | 面积≤10% | 出现较多坑槽、孔洞、裂缝、剥落、松动等现象 | 面积＞10%且≤20% | 出现大量坑槽、孔洞、裂缝、剥落、松动等现象 | 面积＞20% | / | /
桁架拱桥 | 桥面 | 人行道 | 缺失 | 4 | 17 | 完好 | / | 人行道出现少量缺失现象 | 面积≤3% | 人行道出现较大面积缺损 | 面积＞3%且≤10% | 人行道出现大面积缺损 | 面积＞10% | / | /
桁架拱桥 | 桥面 | 护栏、栏杆 | 撞坏、缺失 | 4 | 18 | 完好 | / | 局部受到车辆冲撞，不影响功能，或构件脱落、缺失 | 损坏长度≤3% | 多处出现车辆冲撞引起的损坏，不影响功能，或构件脱落、缺失 | 损坏长度＞3%且≤10% | 收到车辆冲撞，失去效用，或构件脱落、缺失 | 损坏长度＞10% | / | /
桁架拱桥 | 桥面 | 护栏、栏杆 | 破损 | 4 | 18 | 完好 | / | 个别构件出现蜂窝麻面、剥落、锈蚀、裂缝、变形错位等现象 | 面积≤10% | 较多构件出现蜂窝麻面、剥落、露筋、锈蚀、裂缝、变形错位等现象 | 面积＞10%且≤20% | 大量构件出现剥落、露筋、锈蚀、裂缝、变形错位等现象 | 面积＞20% | / | /
桁架拱桥 | 桥面 | 防排水系统 | 排水不畅 | 4 | 19 | 完好 | / | 局部排水不畅，桥下出现漏水现象，或桥台支承面、翼墙面等平面受到污水污染 | / | 桥下多处出现漏水现象，或桥台支承面、翼墙面、前墙面等平面受到污水污染，支座锈蚀，或桥台后填料排水不畅，造成路堤轻微沉降 | / | 桥下普遍出现漏水现象，或桥台支承面、翼墙面、前墙面等平面被污水严重污染，支座严重锈蚀，或桥台后填料排水不畅，造成路堤明显沉降 | / | / | /
桁架拱桥 | 桥面 | 防排水系统 | 泄水管、引水槽缺陷 | 3 | 19 | 完好 | / | 较少泄水管、引水槽、排水孔出现堵塞，或排水设施构件破损、缺件、管体脱落、漏留泄水管 | 数量≤5% | 较多泄水管、引水槽、排水孔出现堵塞，或排水设施构件破损、缺件、管体脱落、漏留泄水管 | 数量＞5% | / | / | / | /
桁架拱桥 | 桥面 | 照明、标志 | 污损或损坏 | 4 | 20 | 完好 | / | 个别设施松动、锈蚀、损坏，或出现污损标志不清现象 | / | 多处设施松动、锈蚀、损坏，或出现污损标志不清现象 | / | 大部分设施松动、锈蚀、损坏，危及行车安全 | / | / | /
桁架拱桥 | 桥面 | 照明、标志 | 照明设施缺失 | 4 | 20 | 完好 | / | 少量照明设施缺失 | 面积≤10% | 较多照明设施缺失 | 面积＞10%且≤20% | 大量照明设施缺失，危及行车安全 | / | / | /
桁架拱桥 | 桥面 | 照明、标志 | 标志脱落、缺失 | 3 | 20 | 完好 | / | 个别标志脱落、缺失，或需要标志的位置没有相应标志 | / | 多处标志脱落、缺失，或需要标志的位置没有相应标志 | / | / | / | / | /